## Kunststoff
Aufnahmedatum | Stoff | CAS-Nummer | EG-Nummer | Funktion | Unbeabsichtigt enthalten? | Kommentar
2022-06-10 | N-(hydroxymethyl)acrylamid | 924-42-5 | 213-103-2 | Monomer, Stärkemodifikator, Emulgator, Tensid, Additiv | nein
2022-01-17 | 6,6'-Di-tert-butyl-2,2'-methylendi-p-kresol | 119-47-1 | 204-327-1 | Antioxidans, Lichtschutzmittel, Alterungsschutzmittel | nein
2022-01-17 | Tris(2-methoxyethoxy)vinylsilan | 1067-53-4 | 213-934-0 | Beschichtungsmittel, Vernetzungsmittel, Binde- und Kupplungsmittel, Oberflächenmodifizierer, Haftvermittler | nein
2021-07-08 | 2,2-Bis(brommethyl)propan-1,3-diol (BMP); 2,2-Dimethylpropan-1-ol, Tribrom-Derivat / 3-Brom-2,2-bis(brommethyl)-1-propanol (TBNPA); 2,3-Dibrom-1-propanol (2,3-DBPA) | 3296-90-0 (BMP); 36483-57-5/1522-92-5 (TBNPA); 96-13-9 (2,3-DBPA) | 221-967-7 (BMP); 253-057-0 (TBNPA); 202-480-9 (2,3-DBPA) | Monomer, Flammschutzmittel | nein
2021-07-08 | 4,4'-(1-Methylpropyliden)bisphenol (Bisphenol B, BPB) | 77-40-7 | 201-025-1 | Ausgangsprodukt bei der Herstellung von Phenol- und Polycarbonatharzen | nein
2021-07-08 | Mittelkettige Chlorparaffine (MCCP) (UVCB-Stoffe bestehend aus mehr als oder gleich 80 % linearen Chloralkanen mit Kohlenstoffkettenlängen im Bereich von C14 bis C17) | - | - | Flammschutzmittel, Additiv | nein
2021-07-08 | Phenol, Alkylierungsprodukte (hauptsächlich in para-Position) mit C12-reichen verzweigten Alkylketten aus der Oligomerisierung, die alle einzelnen Isomere und/oder Kombinationen davon umfasst (PDDP) | - | - | Zwischenprodukt, Monomer, Detergens, Dispergiermittel, Demulgator | nein
2021-01-19 | Dioctylzinndilaurat, Stannan-, Dioctylbis(coco-acyloxy)derivate und alle anderen Stannan-, Dioctylbis(fettacyloxy)derivate, wobei C12 die vorherrschende Kohlenstoffzahl der Fettacyloxyeinheit ist | Dioctylzinndilaurat: 3648-18-8, Stannan-, Dioctylbis(coco-acyloxy)derivate: 91648-39-4, Stannan-, Dioctylbis(fettacyloxy)derivate: - | Dioctylzinndilaurat: 222-883-3, Stannan-, Dioctylbis(coco-acyloxy)derivate: 293-901-5, Stannan-, Dioctylbis(fettacyloxy)derivate: - | Katalysator, Härter, Stabilisator, Bindemittel, Polymerisationsinitiator, Additiv | nein
2020-06-25 | 2-Methylimidazol | 693-98-1 | 211-765-7 | Katalysator, Polymerisationsvernetzungsbeschleuniger und -härter. | nein
2020-06-25 | Dibutylbis(pentan-2,4-dionato-O,O')zinn | 22673-19-4 | 245-152-0 | Katalysator, Additiv, Biozid | nein | Weitere Informationen zu Beschränkungen von Dibutylbis(pentan-2,4-dionato-O,O')zinn siehe Anhang XVII der REACH-Verordnung (Eintrag 20: Zinnorganische Verbindungen)
2020-01-16 | 2-Benzyl-2-(dimethylamino)-4'-morpholinobutyrophenon | 119313-12-1 | 404-360-3 | Photoinitiator | nein | 0,1 %-Grenze unklar
2020-01-16 | 2-Methyl-1-(4-methylthiophenyl)-2-morpholinopropan-1-on | 71868-10-5 | 400-600-6 | Photoinitiator | nein | 0,1 %-Grenze unklar
2020-01-16 | Diisohexyl phthalat | 71850-09-4 | 276-090-2 | Weichmacher | nein
2020-01-16 | Perfluorbutansulfonsäure (PFBS) und ihre Salze | - | - | Katalysator, Flammschutzmittel | nein
2019-07-16 | 2,3,3,3-Tetrafluor-2-(heptafluorpropoxy)propionsäure, ihre Salze und ihre Acylhalide (die eines ihrer einzelnen Isomere und Kombinationen davon abdecken) | - | - | Polymerisationshilfsmittel, Verarbeitungshilfsmittel | nein
2019-07-16 | 4-tert-Butylphenol | 98-54-4 | 202-679-0 | Härter, Korrosionsinhibitor, Stabilisator, Antioxidans, Weichmacher, Lösemittel | nein
2019-07-16 | Tris(4-Nonylphenyl, verzweigt und linear) phosphit (TNPP) mit ≥ 0,1% Gew./Gew. 4-Nonylphenol, verzweigt und linear (4-NP) | - | - | Antioxidans, Stabilisator | nein
2019-01-15 | 1,7,7-Trimethyl-3-(phenylmethylen)bicyclo[2.2.1]heptan-2-on | 15087-24-8 | 239-139-9 | UV-Schutz | nein
2019-01-15 | Benzo[k]fluoranthen | 207-08-9 | 205-916-6 | Bindemittel | ja | BkFA wird nicht zugesetzt, sondern ist in Ausgangsstoffen enthalten, die natürlichen Ursprungs sind. Bei diesen Stoffen handelt es sich meist um Substanzen unbekannter oder variabler Zusammensetzung, komplexe Reaktionprodukte oder biologische Materialien (UVCB-Stoffe).
2019-01-15 | Fluoranthen | 206-44-0 | 205-912-4 | Bindemittel | ja | Fluoranthen wird nicht zugesetzt, sondern ist in Ausgangsstoffen enthalten, die natürlichen Ursprungs sind. Bei diesen Stoffen handelt es sich meist um Substanzen unbekannter oder variabler Zusammensetzung, komplexe Reaktionsprodukte oder biologische Materialien (UVCB-Stoffe).
2019-01-15 | Phenanthren | 85-01-8 | 201-581-5 | Bindemittel | ja | Phenanthren wird nicht zugesetzt, sondern ist in Ausgangsstoffen enthalten, die natürlichen Ursprungs sind. Bei diesen Stoffen handelt es sich meist um Substanzen unbekannter oder variabler Zusammensetzung, komplexe Reaktionsprodukte oder biologische Materialien (UVCB-Stoffe).
2019-01-15 | Pyren | 129-00-0 | 204-927-3 | unklar | ja | Pyren wird nicht zugesetzt, sondern ist in Ausgangsstoffen enthalten, die natürlichen Ursprungs sind. Bei diesen Stoffen handelt es sich meist um Substanzen unbekannter oder variabler Zusammensetzung, komplexe Reaktionsprodukte oder biologische Materialien (UVCB-Stoffe).
2018-06-27 | Blei | 7439-92-1 | 231-100-4 | Pigment, Stabilisator | ja | als Hitze- und UV-Stabilisatoren für PVC
2018-06-27 | Decamethylcyclopentasiloxan (D5) | 541-02-6 | 208-764-9 | Weichmacher, Lösemittel, Feuchthaltemittel, Prozesshilfsmittel, Schmierstoffe, Trennmittel, Antischaummittel | nein
2018-06-27 | Dicyclohexylphthalat (DCHP) | 84-61-7 | 201-545-9 | Weichmacher | nein
2018-06-27 | Dodecamethylcyclohexasiloxan (D6) | 540-97-6 | 208-762-8 | Weichmacher, Lösemittel, Feuchthaltemittel, Prozesshilfsmittel, Schmierstoffe, Trennmittel, Antischaummittel | nein
2018-06-27 | Ethylendiamin (EDA) | 107-15-3 | 203-468-6 | Lösungsmittel, Stabilisator | nein
2018-06-27 | Octamethylcyclotetrasiloxan (D4) | 556-67-2 | 209-136-7 | Weichmacher, Lösemittel, Feuchthaltemittel, Prozesshilfsmittel, Schmierstoffe, Trennmittel, Antischaummittel | nein
2018-06-27 | Terphenyl, hydriert | 61788-32-7 | 262-967-7 | UV-Stabilisator, Prozesshilfsmittel, Weichmacher
2018-01-15 | 1,6,7,8,9,14,15,16,17,17,18,18-Dodecachloropentacyclo[12.2.1.16,9.02,13.05,10]octadeca-7,15-dien (“Dechloran Plus”TM) [deckt alle individuellen anti- und syn-Isomere oder Kombinationen daraus ab] | - | - | Flammschutzmittel | unklar
2018-01-15 | 4,4’-isopropylidenediphenol (bisphenol A; BPA) | 80-05-7 | 201-245-8 | Flammschutzmittel, Korrosionsschutz, Hitzestabilisator, Antioxidant, Zwischenprodukt, Monomer | ja | Anhang XVII, Eintrag 66: Ab Januar 2020 in Wärmepapier beschränkt auf max. 0,02 %
2018-01-15 | Benz[a]anthracen | 56-55-3 | 200-280-6 | unklar | unklar | Benz[a]anthracen wird nicht zugesetzt, sondern ist in Ausgangsstoffen enthalten, die natürlichen Ursprungs sind. Bei diesen Stoffen handelt es sich meist um Substanzen unbekannter oder variabler Zusammensetzung, komplexe Reaktionsprodukte oder biologische Materialien (UVCB-Stoffe).
2018-01-15 | Cadmiumcarbonat | 513-78-0 | 208-168-9 | Pigment/Färbemittel, Korrosionsschutz | unklar | Weitere Informationen zu Beschränkungen von Cadmium und seinen Verbindungen siehe Anhang XVII der REACH-Verordnung
2018-01-15 | Cadmiumhydroxid | 21041-95-2 | 244-168-5 | Galvanisierungsmittel | unklar | Weitere Informationen zu Beschränkungen von Cadmium und seinen Verbindungen siehe Anhang XVII der REACH-Verordnung
2018-01-15 | Cadmiumnitrat | 10325-94-7 | 233-710-6 | PVC Stabilisator, Pigment/Färbemittel | unklar | Weitere Informationen zu Beschränkungen von Cadmium und seinen Verbindungen siehe Anhang XVII der REACH-Verordnung
2018-01-15 | Chrysen | 218-01-9 | 205-923-4 | unklar | unklar | Chrysen wird nicht zugesetzt, sondern ist in Ausgangsstoffen enthalten, die natürlichen Ursprungs sind. Bei diesen Stoffen handelt es sich meist um Substanzen unbekannter oder variabler Zusammensetzung, komplexe Reaktionsprodukte oder biologische Materialien (UVCB-Stoffe).
2017-07-07 | Perfluorhexan-1-sulfonsäure und ihre Salze, PFHxS | - | - |  | nein | 0,1 %-Grenze unklar
2017-01-12 | Nonadecafluorodecansäure (PFDA) und ihre Natrium- und Ammonium-Salze: Nonadecafluordecansäure Ammoniumnonadecafluordecanoat Natriumnonadecafluordecanoat | 335-76-2 3108-42-7 3830-45-3 | 206-280-9 221-470-5 - | Korrosionsinhibitor, Weichmacher |  | 0,1 %-Grenze unklar
2017-01-12 | p-(1,1-Dimethylpropyl)phenol | 80-46-6 | 201-280-9 | Ausgangsstoff für die Herstellung von Phenolharzen | nein
2016-06-20 | Benzo[a]pyren | 50-32-8 | 200-028-5 | unklar | ja | Benzo[a]pyren wird nicht zugesetzt, sondern ist in Ausgangsstoffen enthalten, die natürlichen Ursprungs sind. Bei diesen Stoffen handelt es sich meist um Substanzen unbekannter oder variabler Zusammensetzung, komplexe Reaktionsprodukte oder biologische Materialien (UVCB-Stoffe).
2015-12-17 | 2-(2H-Benzotriazol-2-yl)-4-(tert-butyl)-6-(sec-butyl)phenol (UV-350) | 36437-37-3 | 253-037-1 | UV-Schutz | nein | Seltener verwendet, als UV 327 und 328
2015-12-17 | 2,4-Di-tert-butyl-6-(5-chlorbenzotriazol-2-yl)phenol (UV-327) | 3864-99-1 | 223-383-8 | UV-Schutz | nein
2015-12-17 | Perfluornonan-1-säure (PFNA) und ihre Natrium- und Ammoniumsalze | 375-95-1; 21049-39-8; 4149-60-4 | 206-801-3 | Prozesshilfsmittel | ja | 0,1 %-Grenze unklar
2015-06-15 | 1,2-Benzoldicarbonsäure, Di-C6-10-alkylester; 1,2-Benzoldicarbonsäure, gemischte Decyl- und Hexyl- und Octyldiester mit ≥ 0.3% Dihexylphthalat (EG-Nr. 201-559-5) | 68515-51-5; 68648-93-1 | 271-094-0; 272-013-1 | Weichmacher | nein
2014-12-17 | 2-(2H-Benzotriazol-2-yl)-4,6-ditertpentylphenol (UV-328) | 25973-55-1 | 247-384-8 | UV-Stabilisator, UV-Absorptionsmittel, UV-Schutzmittel | nein
2014-12-17 | 2-Benzotriazol-2-yl-4,6-di-tert-butylphenol (UV-320) | 3846-71-7 | 223-346-6 | UV-Stabilisator, UV-Absorptionsmittel, UV-Schutzmittel | nein | Seltener verwendet als UV 327 und 328
2014-12-17 | 2-Ethylhexyl-10-ethyl-4,4-dioctyl-7-oxo-8-oxa-3,5-dithia-4-stannatetradecanoat (DOTE) | 15571-58-1 | 239-622-4 | Stabilisator | unklar
2014-12-17 | Reaction mass of 2-Ethylhexyl-10-ethyl-4,4,-dioctyl-7-oxo-8-oxa-3,5-dithia-4-stannatetradecanoat und 2-Ethylhexyl-10-ethyl-4-[[2-[(2-ethylhexyl)oxy]-2-oxoethyl]thio]-4-octyl-7-oxo-8-oxa-3,5-dithia-4-stannatetradecanoat (Reaction mass of DOTE und MOTE) | - | - | Hitzestabilisator | nein
2014-06-16 | 1,2-Benzoldicarbonsäure, Dihexylester, verzweigt und linear | 68515-50-4 | 271-093-5 | Weichmacher | nein
2013-12-16 | Cadmiumsulfid | 1306-23-6 | 215-147-8 | Pigment, Stabilisator, Halbleiter | nein | Weitere Informationen zu Beschränkungen von Cadmium und seinen Verbindungen siehe Anhang XVII der REACH-Verordnung
2013-12-16 | Dihexylphthalat (DnHP) | 84-75-3 | 201-559-5 | Weichmacher | unklar | Keine Registrierung
2013-12-16 | Dinatrium-3,3'-((1,1'-biphenyl)-4,4'-diylbis(azo))bis(4-aminonaphthalin-1-sulfonat); (C.I. Direct Red 28) | 573-58-0 | 209-358-4 | Färbemittel, Geliermittel | nein | Polyvinylalkohol
2013-12-16 | Dinatrium-4-amino-3-[[4'-[(2,4-diaminophenyl)azo][1,1'-biphenyl]-4-yl]azo]-5-hydroxy-6-(phenylazo)naphthalin-2,7-disulfonat; (C.I. Direct Black 38) | 1937-37-7 | 217-710-3 | Färbemittel | nein
2013-12-16 | Imidazolidin-2-thion | 96-45-7 | 202-506-9 | Vulkanisierungsmittel, Reaktionsbeschleuniger | ja | Gehalt größer als 0,1% im Erzeugnis unklar
2013-12-16 | Trixylylphosphat | 25155-23-1 | 246-677-8 | Flammschutzmittel, Weichmacher | nein
2013-06-20 | 4-Nonylphenol, verzweigt und linear, ethoxyliert; [Stoffe mit einer linearen und/oder verzweigten Alkylkette von 9 kovalent gebundenen C-Atomen in Position 4 zu Phenol, ethoxyliert inklusive UVCB- und wohldefinierten Stoffen, Polymere und Homologe, die be | - | - | Härter, Klebe- und Bindemittel, Reinigungs-, Wasch- und Desinfektionsmittel, Dispergiermittel zum Färben, Emulgator, Gleit- und Kühlmittel, Betonzuschlagstoff | ja | 0,1 % Grenze unklar, wahrscheinlich hauptsächlich Verunreinigung
2013-06-20 | Ammonium Pentadecafluoroktanoat (APFO) | 3825-26-1 | 223-320-4 | Prozesshilfsstoff | ja | 0,1 %-Grenze unklar, wahrscheinlich nur Verunreinigung
2013-06-20 | Cadmium | 7440-43-9 | 231-152-8 | Galvanisierungsmittel, Korrosionsschutz, Pigment, Stabilisator | nein | Weitere Informationen zu Beschränkungen von Cadmium und seinen Verbindungen siehe Anhang XVII der REACH-Verordnung
2013-06-20 | Cadmiumoxid | 1306-19-0 | 215-146-2 | Hitzestabilisator, Pigment, Hydrierungs- und Dehydrierungskatalysator | nein | Weitere Informationen zu Beschränkungen von Cadmium und seinen Verbindungen siehe Anhang XVII der REACH-Verordnung
2013-06-20 | Dipentylphthalat (DPP) | 131-18-0 | 205-017-9 | Weichmacher, Lösemittel, Stabilisator | In Nitrilzellulose oder Gummi (Lösemittel)
2013-06-20 | Pentadecafluoroktansäure (PFOA) | 335-67-1 | 206-397-9 | Prozesshilfsmittel | ja | 0,1 %-Grenze unklar
2012-12-19 | 4-Nonylphenol, verzweigt und linear; [Stoffe mit einer linearen und/oder verzweigten Alkylkette von 9 kovalent gebundenen C-Atomen in Position 4 zu Phenol, inklusive UVCB- und wohldefinierten Stoffen, individuellen Isomeren oder einer Kombination davon] | - | - | Härter, Klebe- und Bindemittel, Reinigungs-, Wasch- und Desinfektionsmittel, Dispergiermittel zum Färben, Emulgator, Gleit- und Kühlmittel, Betonzuschlagstoff | ja | 0,1 % Grenze unklar, wahrscheinlich hauptsächlich Verunreinigung
2012-12-19 | [Phthalato(2-)]dioxotriblei | 69011-06-9 | 273-688-5 | Stabilisator | nein
2012-12-19 | 1,2-Benzoldicarbonsäure, Dipentylester, verzweigt und linear | 84777-06-0 | 284-032-2 | Weichmacher | nein
2012-12-19 | 3-Ethyl-2-methyl-2-(3-methylbutyl)-1,3-oxazolidin | 143860-04-2 | 421-150-7 | Imprägniermittel | nein | Keine Information
2012-12-19 | 4-(1,1,3,3-Tetramethylbutyl)phenol, ethoxyliert; [deckt wohldefinierte Stoffe, UVCB-Stoffe, Polymere und Homologe ab] | - | - | Emulgator | ja | 0,1 % Grenze unklar, wahrscheinlich hauptsächlich Verunreinigung
2012-12-19 | Azodicarbonamid (ADCA) | 123-77-3 | 204-650-8 | Blähmittel, Treibmittel, Alterungs- und Bleichmittel, Schäumungsmittel, Katalysator, Farbstoff. | nein
2012-12-19 | Bleimonoxid (Bleioxid) | 1317-36-8 | 215-267-0 | Gummischutz, Korrosionsinhibitor, Pigment, Vulkanisationsbeschleuniger | ja
2012-12-19 | Bis(pentabromphenyl)ether (Dekabromdiphenylether; DecaBDE) | 1163-19-5 | 214-604-9 | Flammschutzmittel | nein | Hinweis: Seit 2. März 2019 ist DecaBDE generell beschränkt.
2012-12-19 | Bleidinitrat | 10099-74-8 | 233-245-9 | Zwischenprodukt, Hitzestabilisator | ja | 0,1 %-Grenze unklar
2012-12-19 | Bleisulfat, basisch | 12036-76-9 | 234-853-7 | Additiv (Stabilisator) | nein
2012-12-19 | Bleititanzirkonoxid | 12626-81-2 | 235-727-4 |  | nein
2012-12-19 | Diisopentylphthalat (DIPP) | 605-50-5 | 210-088-4 | Weichmacher | nein
2012-12-19 | Dioxobis(stearato)triblei | 12578-12-0 | 235-702-8 | Hitzestabilisator | nein
2012-12-19 | Fettsäuren, C16-18-, Bleisalze | 91031-62-8 | 292-966-7 | Hitzestabilisator | nein
2012-12-19 | Henicosafluorundecansäure | 2058-94-8 | 218-165-4 |  | ja | 0,1 % unklar, da Verunreinigung/Restmonomer
2012-12-19 | Heptacosafluortetradecansäure | 376-06-7 | 206-803-4 |  | ja | 0,1 % unklar, da Verunreinigung / Restmonomer
2012-12-19 | Hexahydromethylphthalsäureanhydrid [1]; Hexahydro-4-methylphthalsaeureanhydrid [2] Hexahydro-1-methylphthalsaeureanhydrid [3] Hexahydro-3-methylphthalsaeureanhydrid [4] [Die einzelnen Isomere [2], [3] und [4] (einschließlich ihrer cis- und trans- stereoisomeren Formen) and alle möglichen Kombinationen an Isomeren [1] sind durch diesen Eintrag abgedeckt] | 25550-51-0; 19438-60-9; 48122-14-1; 57110-29-9 | 247-094-1; 243-072-0; 256-356-4; 260-566-1 | Weichmacher | ja | Alkydharze, thermoplastische Polymere
2012-12-19 | N-Pentyl-isopentylphthalat | 776297-69-9 | - | Weichmacher | unklar
2012-12-19 | Orangemennige (Bleitetraoxid) | 1314-41-6 | 215-235-6 | Adsorptionsmittel, Pigment, Stabilisator | nein | Reg.-Dossier: Kristallglas und Keramik, Gummiprodukte, Kunststofferzeugnisse (Stabilisator)
2012-12-19 | Pentableitetraoxidsulfat | 12065-90-6 | 235-067-7 | Stabilisator | nein
2012-12-19 | Pentacosafluortridecansäure | 72629-94-8 | 276-745-2 | Weichmacher | nein
2012-12-19 | Schweflige Säure, Bleisalz, dibasisch | 62229-08-7 | 263-467-1 | Stabilisator | nein
2012-12-19 | Tetrableitrioxidsulfat | 12202-17-4 | 235-380-9 | Stabilisator | nein
2012-12-19 | Tribleidioxidphosphonat | 12141-20-7 | 235-252-2 | Stabilisator | nein
2012-06-18 | [4-[[4-Anilino-1-naphthyl][4-(dimethylamino)phenyl]methylen]cyclohexa-2,5-dien-1-yliden] dimethylammonium chlorid; (C.I. Basic Blue 26) [mit ≥ 0.1% Michler’s Keton (EG-Nr. 202-027-5) oder Michler's Base (EG-Nr. 202-959-2)] | 2580-56-5 | 219-943-6 | Pigment/Färbemittel | nein
2012-06-18 | 1,3,5-Tris(oxiran-2-ylmethyl)-1,3,5-triazinan-2,4,6-trion (TGIC) | 2451-62-9 | 219-514-3 | Härter, Stabilisator | möglich
2012-06-18 | 1,3,5-Tris[(2S und 2R)-2,3-epoxypropyl]-1,3,5-triazin-2,4,6-(1H,3H,5H)-trion (β-TGIC) | 59653-74-6 | 423-400-0 | Härter, Stabilisator | Eher nein | Registrierungsdossier ist geheim, wenig Information, unklar ob Zwischenprodukt, Konzentration im Erzeugnis > 0,1 % fraglich
2012-06-18 | alpha,alpha-Bis[4-(dimethylamino)phenyl]-4-(phenylamino)naphthalin-1-methanol; (C.I. Solvent Blue 4) [mit ≥ 0.1% Michler's Keton (EG- Nr. 202-027-5) oder Michler's Base (EG-Nr. 202-959-2)] | 6786-83-0 | 229-851-8 | Färbemittel | nein
2012-06-18 | Formamid | 75-12-7 | 200-842-0 | Weichmacher, Vulkanisationsbeschleuniger, Lösungsmittel, Zwischenprodukt | nein
2011-12-19 | 2,2'-Dichlor-4,4'-methylendianilin (MOCA) | 101-14-4 | 202-918-9 | Härter, Zwischenprodukt, Quervernetzer | ja
2011-12-19 | 4-(1,1,3,3-Tetramethylbutyl)phenol | 140-66-9 | 205-426-2 | Zwischenprodukt | ja
2011-12-19 | Bis(2-methoxyethyl)phthalat (DMEP) | 117-82-8 | 204-212-6 | Weichmacher | nein
2011-12-19 | Formaldehyd, oligomeres Reaktionsprodukt mit Anilin (technisches MDA) | 25214-70-4 | 500-036-1 | Härter | nein
2011-12-19 | Kaliumhydroxyoctaoxo-dizinkat-dichromat | 11103-86-9 | 234-329-8 | Korrosionshemmer, Pigment | nein
2011-12-19 | N,N-Dimethylacetamid | 127-19-5 | 204-826-4 | Lösemittel | ja | Polyimid
2011-06-20 | 1,2-Benzoldicarbonsäure, Di-C6-8-verzweigte Alkylester, C7-reich (DIHP) | 71888-89-6 | 276-158-1 | Weichmacher | nein
2011-06-20 | 1,2-Benzoldicarbonsäure, Di-C7-11-verzweigte und lineare Alkylester (DHNUP) | 68515-42-4 | 271-084-6 | Weichmacher | nein
2011-06-20 | 1-Methyl-2-pyrrolidon | 872-50-4 | 212-828-1 | Lösemittel, Netzmittel | Lösemittelreste
2011-06-20 | Strontiumchromat | 7789-06-2 | 232-142-6 | Korrosionshemmer |  | Stoff reagiert, Erzeugnisrelevanz unklar
2010-12-15 | Säuren gebildet aus Chromtrioxid und ihre Oligomere: Chromsäure, Oligomere der Chromsäure und der Dichromsäure, Dichromsäure | 7738-94-5; -; 13530-68-2 | 231-801-5; -; 236-881-5 | Korrosionshemmer, Konservierungsmittel, Fixiermittel |  | Stoff reagiert, Erzeugnisrelevanz unklar
2010-06-18 | Borsäure | 10043-35-3; 11113-50-1 | 233-139-2; 234-343-4 | Flammschutzmittel | nein | Polyvinylalkohol
2010-01-13 | Bleichromat | 7758-97-6 | 231-846-0 | Pigment, Beschichtungsstoff | ja
2010-01-13 | Bleichromatmolybdatsulfatrot; (C.I. Pigment Rot 104) | 12656-85-8 | 235-759-9 | Pigment | nein | 0,1 %-Grenze unklar
2010-01-13 | Bleisulfochromatgelb; (C.I. Pigment Gelb 34) | 1344-37-2 | 215-693-7 | Pigment, Hitzestabilisator | nein
2010-01-13 | Diisobutylphthalat (DIBP) | 84-69-5 | 201-553-2 | Weichmacher, Geliermittel, Viskositätsregler, Bindemittel | nein | Substitut für DBP und DEHP; immer in Kombination mit anderen Phthalaten
2010-01-13 | Tris(2-chlorethyl)phosphat | 115-96-8 | 204-118-5 | Weichmittel, Rheologieadditiv, Flammschutzmittel | nein
2008-10-28 | Alkane, C10-13, Chlor (kurzkettige chlorierte Paraffine) (SCCP) | 85535-84-8 | 287-476-5 | Flammverzögerungsmittel, Weichmacher, Bindemittel, Oberflächenbehandlungsmittel | nein | POP-VO: In Erzeugnissen > 0,15 %; Art. 33 greift zwischen 0,1 und 0,15 %
2008-10-28 | Benzylbutylphthalat (BBP) | 85-68-7 | 201-622-7 | Weichmacher | nein | Anhang XVII Beschränkt in Kinderspielzeug und Artikeln zur Pflege von Kindern auf max. 0,1 %
2008-10-28 | Bis(2-ethylhexyl)phthalat (DEHP) | 117-81-7 | 204-211-0 | Weichmacher, Lösemittel | ja | Anhang XVII Beschränkt in Kinderspielzeug und Artikeln zur Pflege von Kindern auf max. 0,1 %
2008-10-28 | Bleihydrogenarsenat | 7784-40-9 | 232-064-2 | Perlglanzpigment, Biozid, Stabilisitor (PVC), Holzschutzmittel (wird nicht mehr vermarket), Pflanzen-schutzmittel | ja
2008-10-28 | Diarsenpentaoxid | 1303-28-2 | 215-116-9 | Härter, Zwischenprodukt, Biozid, Fixiermittel, Konservierungsmittel | nein
2008-10-28 | Diarsentrioxid | 1327-53-3 | 215-481-4 | Entfärbungsmittel, Konservierungsmittel, Beize | ja
2008-10-28 | Dibutylphthalat (DBP) | 84-74-2 | 201-557-4 | Weichmacher, Geliermittel | nein | Einsatz meistens in Kombination mit anderen Phthalaten In Kinderspielzeugen beschränkt

## Untergruppen
Materialuntergruppe | Stoffe (teilweise Kurznamen) | CAS-Nummern
Polyethylen, PE | Bleichromatmolybdatsulfatrot; (C.I. Pigment Rot 104); UV-328; UV-327; Diarsentrioxid; Tris(4-Nonylphenyl, verzweigt und linear) phosphit (TNPP) mit ≥ 0,1 % Gew./Gew. 4-Nonylphenol, verzweigt und linear (4-NP), Kaliumhydroxyoctaoxo-dizinkat-dichromat | 12656-85-8; 25973-55-1; 3864-99-1; 1327-53-3; -; 11103-86-9
Polypropylen, PP | Bleichromatmolybdatsulfatrot; (C.I. Pigment Rot 104); UV-328; UV-327; Kaliumhydroxyoctaoxo-dizinkat-dichromat | 12656-85-8; 25973-55-1; 3864-99-1; 11103-86-9
Polystyrol, PS | UV-328; UV-327; HBCDD; DIBP | 25973-55-1; 3864-99-1; 25637-99-4; 3194-55-6; 84-69-5
Polyvinylchloride, PVC | Bleichromatmolybdatsulfatrot; (C.I. Pigment Rot 104); 1,2-Benzoldicarbonsäure, Di-C6-10-alkylester; EG-Nr. 201-559-5; DHNUP; UV-328; UV-327; UV-320; 4,4'-isopropylidendiphenol Bisphenol A; DEHP; Diarsentrioxid; DBTC; DnHP; Dipentylphthalat; Pentacosafluortridecansäure; Reaction mass of DOTE und MOTE; Schweflige Säure, Bleisalz, dibasisch; Tetrableitrioxidsulfat; Tribleidioxidphosphonat; Tris(2-chlorethyl)phosphat; Trixylylphosphat; BBP; DMEP; DBP; DIBP; Cadmiumnitrat, [Phthalato(2-)]dioxotriblei; Fettsäuren, C16-18-, Bleisalze; 1-Methyl-2-pyrrolidon, Blei; Dicyclohexylphthalat (DCHP), Dioxobis(stearato)triblei, Pentableitetraoxidsulfat, DOTE, ADCA; Tris(4-Nonylphenyl, verzweigt und linear) phosphit (TNPP) mit ≥ 0,1 % Gew./Gew. 4-Nonylphenol, verzweigt und linear (4-NP); Cadmiumsulfid, Cadmiumoxid, Bleihydrogenarsenat, Kaliumhydroxyoctaoxo-dizinkat-dichromat; Dibutylbis(pentan-2,4-dionato-O,O’)zinn; Bleimonoxid (Bleioxid); Diarsenpentaoxid; Dioctylzinndilaurat, Stannan-, Dioctylbis(coco-acyloxy)derivate und alle anderen Stannan-, Dioctylbis(fettacyloxy)derivate, wobei C12 die vorherrschende Kohlenstoffzahl der Fettacyloxyeinheit ist; Mittelkettige Chlorparaffine (MCCP) (UVCB-Stoffe bestehend aus mehr als oder gleich 80 % linearen Chloralkanen mit Kohlenstoffkettenlängen im Bereich von C14 bis C17); Bleisulfat, basisch | 12656-85-8; 68515-51-5; 68648-93-1; 68515-42-4; 25973-55-1; 3864-99-1; 3846-71-7; 80-05-7; 117-81-7; 1327-53-3; 683-18-1; 84-75-3; 84-75-3; 131-18-0; 72629-94-8; 62229-08-7; 12202-17-4; 12141-20-7; 115-96-8; 25155-23-1; 85-68-7; 117-82-8; 84-74-2; 84-69-5; 10325-94-7; 69011-06-9; 91031-62-8; 872-50-4; 7439-92-1; 84-61-7; 12578-12-0; 12065-90-6; 15571-58-1; 123-77-3; -; 1306-23-6; 1306-19-0; 7784-40-9; 11103-86-9; 22673-19-4; 1317-36-8; 1303-28-2; 3648-18-8; 91648-39-4; -; 12036-76-9
Polycarbonat, PC | UV-327; BPA; 4-tert-Butylphenol | 3864-99-1; 80-05-7; 98-54-4
Polyacetal, POM | UV-328; DIBP; | 25973-55-1; 84-69-5;
Polyamide, PA | Bleidinitrat; C.I. Direct Black 38 | 10099-74-8; 1937-37-7
Polyethylenterephthalat, PET | 2,2-Bis(brommethyl)propan-1,3-diol (BMP), 2,2-Dimethylpropan-1-ol, Tribrom-Derivat / 3-Brom-2,2-bis(brommethyl)-1-propanol (TBNPA), 2,3-Dibrom-1-propanol (2,3-DBPA) | 3296-90-0 (BMP), 36483-57-5 und 1522-92-5 (TBNPA), 96-13-9 (2,3-DBPA)
Modifizierter Polyethylenether, PPE
Polyurethan, PUR | UV-328; 2,2'-Dichlor-4,4'-methylendianilin; UV-320; Tris(2-chlorethyl)phosphat; Trixylylphosphat; DIBP; 1-Methyl-2-pyrrolidon; Ethylendiamin (EDA); DIBP; 2,2-Bis(brommethyl)propan-1,3-diol (BMP), 2,2-Dimethylpropan-1-ol, Tribrom-Derivat / 3-Brom-2,2-bis(brommethyl)-1-propanol (TBNPA), 2,3-Dibrom-1-propanol (2,3-DBPA) | 25973-55-1; 101-14-4; 3846-71-7; 115-96-8; 25155-23-1; 84-69-5; 872-50-4; 107-15-3; 84-69-5; 3296-90-0 (BMP), 36483-57-5 und 1522-92-5 (TBNPA), 96-13-9 (2,3-DBPA)
Ungesättigte Polyester, UP | UV-328; UV-320; Bleidinitrat; Diarsentrioxid; Hexahydromethylphthalsäureanhydrid und weitere; 1,3,5-Tris(oxiran-2-ylmethyl)-1,3,5-triazinan-2,4,6-trion (TGIC); 1,3,5-Tris[(2S und 2R)-2,3-epoxypropyl]-1,3,5-triazin-2,4,6-(1H,3H,5H)-trion (β-TGIC), MOCA; 2,2-Bis(brommethyl)propan-1,3-diol (BMP), 2,2-Dimethylpropan-1-ol, Tribrom-Derivat / 3-Brom-2,2-bis(brommethyl)-1-propanol (TBNPA), 2,3-Dibrom-1-propanol (2,3-DBPA) | 25973-55-1; 3846-71-7; 10099-74-8; 1327-53-3; 25550-51-0; 19438-60-9; 48122-14-1; 57110-29-9; 2451-62-9; 59653-74-6; 101-14-4; 3296-90-0 (BMP), 36483-57-5 und 1522-92-5 (TBNPA), 96-13-9 (2,3-DBPA)
Epoxidharze, EP | 1,2-Benzoldicarbonsäure, Di-C6-8-verzweigte Alkylester, C7-reich (DIHP), Ethylendiamin (EDA), Dicyclohexylphthalat (DCHP), BPA, Hexahydromethylphthalsäureanhydrid und weitere; 1,3,5-Tris(oxiran-2-ylmethyl)-1,3,5-triazinan-2,4,6-trion (TGIC); 1,3,5-Tris[(2S und 2R)-2,3-epoxypropyl]-1,3,5-triazin-2,4,6-(1H,3H,5H)-trion (β-TGIC), MOCA, 4-(1,1,3,3-Tetramethylbutyl)phenol, ADCA, 4-tert-Butylphenol, Formaldehyd, oligomeres Reaktionsprodukt mit Anilin, Phenol, Alkylierungsprodukte (hauptsächlich in para-Position) mit C12-reichen verzweigten Alkylketten aus der Oligomerisierung, die alle einzelnen Isomere und/oder Kombinationen davon umfasst (PDDP) ; 2,2-Bis(brommethyl)propan-1,3-diol (BMP), 2,2-Dimethylpropan-1-ol, Tribrom-Derivat / 3-Brom-2,2-bis(brommethyl)-1-propanol (TBNPA), 2,3-Dibrom-1-propanol (2,3-DBPA) | 2451-62-9; 59653-74-6; 25973-55-1; 101-14-4; 3864-99-1; 3846-71-7; 140-66-9; 80-05-7; (25550-51-0; 19438-60-9; 48122-14-1); 57110-29-9; 84-74-2; 107-15-3; 84-61-7; 107-15-3; 84-61-7; 80-05-7; 25550-51-0; 19438-60-9; 48122-14-1; 57110-29-9; 2451-62-9; 59653-74-6; 101-14-4; 140-66-9; 123-77-3; 98-54-4; 25214-70-4; -; 3296-90-0 (BMP), 36483-57-5 und 1522-92-5 (TBNPA), 96-13-9 (2,3-DBPA)
Fluorpolymere, FP | APFO; Henicosafluorundecansäure; Heptacosafluortetradecansäure; PFDA und Salze; PFOA; PFNA und seine Natrium- und Ammoniumsalze, PFHxS, Pentacosafluortridecansäure, PFOA, Tricosafluordodecansäure, 2,3,3,3-Tetrafluor-2-(heptafluorpropoxy)propionsäure, ihre Salze und ihre Acylhalide | 2058-94-8; 3825-26-1; 376-06-7; (335-76-2, 3108-42-7, 3830-45-3); (375-95-1; 21049-39-8; 4149-60-4); -; 72629-94-8; 72629-94-8; 307-55-1; -