## SVHC mit Relevanz f Erzeugnisse
Aufnahmedatum | Stoff | CAS-Nummer | EG-Nummer | Materialien | Anwendungsbereiche Gemische | Funktion | konkrete Erzeugnisse
2022-06-10 | N-(hydroxymethyl)acrylamid | 924-42-5 | 213-103-2 | Kunststoff, Leder, Papier, Textilien, Gemische | Produktkategorien (PC): Polymerzubereitungen und -verbindungen (PC 32) | Monomer, Stärkemodifikator, Emulgator, Tensid, Additiv | Klebstoffe und Dichtungsmittel für den Haushalt, Baumaterialien (Schaumzement), Papier- und Kartonerzeugnisse
2022-01-17 | (±)-1,7,7-Trimethyl-3-[(4-methylphenyl)methylen]bicyclo[2.2.1]heptan-2-on, das beliebige der einzelnen Isomere und/oder Kombinationen davon abdeckt (4-MBC) | - | - | Gemische | Produktkategorien (PC): Kosmetika, Körperpflegeprodukte (PC 39) | UV-Absorber, UV-Filter | Kosmetika und Körperpflegeprodukte
2022-01-17 | 6,6'-Di-tert-butyl-2,2'-methylendi-p-kresol | 119-47-1 | 204-327-1 | Gummi, Kunststoff, Papier, Gemische | Produktkategorien (PC): Klebstoffe, Dichtstoffe (PC 1), Kraftstoffe (PC 13), Hydraulikflüssigkeiten (PC 17), Laborchemikalien (PC 21), Schmiermittel, Schmierfette und Trennmittel (PC 24), Schmiermittel, Schmierfette und Trennmittel (PC 25), Polymerzubereitungen und -verbindungen (PC 32) | Antioxidans, Lichtschutzmittel | Reifen, Schläuche, chirurgische und medizinische Artikel, Sportartikel, Schuhe, Spielsachen, Kabelummantelung, Mobiltelefone, Verpackung und Aufbewahrung von Speisen, Getränken und Konsumgütern
2022-01-17 | S-(tricyclo(5.2.1.02,6)deca-3-en-8(oder 9)-yl O-(isopropyl oder isobutyl oder 2-ethylhexyl)-O-(isopropyl oder isobutyl oder 2-ethylhexyl)phosphordithioat | 255881-94-8 | 401-850-9 | Gemische | Produktkategorien (PC): Hydraulikflüssigkeiten (PC 17), Schmiermittel, Schmierfette und Trennmittel (PC 24) | Schmierung | Getriebeöle, Schmierstoffe und Additive für Fahrzeuge oder Maschinen
2022-01-17 | Tris(2-methoxyethoxy)vinylsilan | 1067-53-4 | 213-934-0 | Gummi, Kunststoff, Papier, Gemische | Produktkategorien (PC): Klebstoffe, Dichtstoffe (PC 1), Produkte zur Behandlung von Nichtmetalloberflächen (PC 15), Laborchemikalien (PC 21), Polymerzubereitungen und -verbindungen (PC 32) | Beschichtungsmittel, Vernetzungsmittel, Binde- und Kupplungsmittel, Oberflächenmodifizierer, Haftvermittler | Dichtungsmassen, Abdichtungsmittel
2021-07-08 | 1,4-Dioxan | 123-91-1 | 204-661-8 | Gummi, Gemische | Produktkategorien (PC): Verarbeitungshilfsstoffe wie pH-Regulatoren, Flockungsmittel, Fällungsmittel, Neutralisationsmittel (PC 20), Laborchemikalien (PC 21), Schmiermittel, Schmierfette und Trennmittel (PC 24), Pharmazeutika (PC 29), Polymerzubereitungen und -verbindungen (PC 32) | Löse- und Extraktionsmittel, Nebenprodukt | Handschuhe, Stiefel, Kleidung, Gummigriffe, Schalthebel, Lenkräder
2021-07-08 | 2,2-Bis(brommethyl)propan-1,3-diol (BMP); 2,2-Dimethylpropan-1-ol, Tribrom-Derivat / 3-Brom-2,2-bis(brommethyl)-1-propanol (TBNPA); 2,3-Dibrom-1-propanol (2,3-DBPA) | 3296-90-0 (BMP); 36483-57-5/1522-92-5 (TBNPA); 96-13-9 (2,3-DBPA) | 221-967-7 (BMP); 253-057-0 (TBNPA); 202-480-9 (2,3-DBPA) | Kunststoffe, Gemische | Produktkategorien (PC): Polymerzubereitungen und -verbindungen (PC 32) | Monomer, Flammschutzmittel | Lebensmittelverpackungen, Spielzeug und Mobiltelefone, Leiterplatten, Kondensatoren, Kühlschränke und andere Elektro- und Elektronikgeräte, Bau- und Dämmschäume
2021-07-08 | 2-(4-tert-Butylbenzyl)propionaldehyd und seine einzelnen Stereoisomere | - | - | Gemische | Produktkategorien (PC): Luftbehandlungsprodukte (PC 3), Biozidprodukte (PC 8), Beschichtungen und Farben, Verdünner, Farbentferner (PC 9a), Füllstoffe, Spachtelmassen, Mörtel, Modellierton (PC 9b), Fingerfarben (PC 9c), Tinten und Toner (PC 18), Parfüme, Duftstoffe (PC 28), Poliermittel und Wachsmischungen (PC 31), Wasch- und Reinigungsmittel (PC 35), Kosmetika, Körperpflegeprodukte (PC 39) | Duftstoff | Parfümierte Erzeugnisse, Kosmetika, Poliermittel
2021-07-08 | 4,4'-(1-Methylpropyliden)bisphenol (Bisphenol B, BPB) | 77-40-7 | 201-025-1 | Kunststoffe | - | Ausgangsprodukt bei der Herstellung von Phenol- und Polycarbonatharzen | Lebensmitteldosen, Getränkedosen, Lebensmittelverpackungen, Pappteller, Besteck, Kleingeräte
2021-07-08 | Glutaral | 111-30-8 | 203-856-5 | Leder, Papier, Gemische | Produktkategorien (PC): Biozidprodukte (PC 8), Produkte zur Behandlung von Leder (PC 23), Wasch- und Reinigungsmittel (PC 35), Kosmetika, Körperpflegeprodukte (PC 39), Produkte für die Exploration oder Förderung von Erdöl und Erdgas (PC 41) | Biozid, Gerbstoff, Dispergier-, Härtungs- und Vernetzungsmittel und Schleimbekämpfungsmittel | Kopierpapier, Thermografiepapier, Selbstdurchschreibepapier und Ledererzeugnisse, Brillenreinigungstücher
2021-07-08 | Mittelkettige Chlorparaffine (MCCP) (UVCB-Stoffe bestehend aus mehr als oder gleich 80 % linearen Chloralkanen mit Kohlenstoffkettenlängen im Bereich von C14 bis C17) | - | - | Gummi, Kunststoff, Leder, Papier, Textilien, Gemische | Produktkategorien (PC): Klebstoffe, Dichtstoffe (PC 1), Adsorptionsmittel (PC 2), Frostschutz- und Enteisungsmittel (PC 4), Beschichtungen und Farben, Verdünner, Farbentferner (PC 9a), Füllstoffe, Spachtelmassen, Mörtel, Modellierton (PC 9b), Produkte zur Behandlung von Nichtmetalloberflächen (PC 15), Wärmeübertragungsflüssigkeiten (PC 16), Hydraulikflüssigkeiten (PC 17), Tinten und Toner (PC 18), Schmiermittel, Schmierfette und Trennmittel (PC 24), Metallbearbeitungsöle (PC 25), Produkte zur Behandlung von Papier und Pappe (PC26), Polymerzubereitungen und -verbindungen (PC 32) | Flammschutzmittel, Additiv | Kunststoffartikel aus PVC, Lebensmittelverpackungen, elektrische Kabel, Straßen-Markierungsbänder, Fußbodenbeläge, Fensterabdichtungen, Tischdecken, Taschen, Koffer, Regenbekleidung und wasserfeste Handschuhe, elektrische und elektronische Erzeugnisse
2021-07-08 | Orthoborsäure, Natriumsalz | 13840-56-7 | 237-560-2 | Gemische | Pufferlösung, Getriebeschmiermittel | Lösungsmittel und Korrosionsinhibitor | Keine konkreten Erzeugnisse identifiziert
2021-07-08 | Phenol, Alkylierungsprodukte (hauptsächlich in para-Position) mit C12-reichen verzweigten Alkylketten aus der Oligomerisierung, die alle einzelnen Isomere und/oder Kombinationen davon umfasst (PDDP) | - | - | Gummi, Kunststoffe, Gemische | Schmiermitteladditivmaterialien und Kraftstoffsystemreiniger, Farben und Beschichtungsharze | Zwischenprodukt, Monomer, Detergens, Dispergiermittel, Demulgator | Öl- und Schmierstoffe, Kraftstoffsystemreiniger, Reifen- und Gummiprodukte, Epoxidharzböden
2021-01-19 | Bis(2-(2-methoxyethoxy)ethyl)ether | 143-24-8 | 205-594-7 | Papier, Gemische | Produktkategorien (PC): Tinten und Toner (PC 18), Pflanzenschutzmittel (PC 27), Extraktionsmittel (PC 40) | Lösungsmittel, Extraktionsmittel, Emugator, Elektrolyt | Papier- und Druckerzeugnisse, Computer-, elektronische und optische Geräte, Lithium-Ionen-Batterien
2021-01-19 | Dioctylzinndilaurat, Stannan-, Dioctylbis(coco-acyloxy)derivate und alle anderen Stannan-, Dioctylbis(fettacyloxy)derivate, wobei C12 die vorherrschende Kohlenstoffzahl der Fettacyloxyeinheit ist | Dioctylzinndilaurat: 3648-18-8, Stannan-, Dioctylbis(coco-acyloxy)derivate: 91648-39-4, Stannan-, Dioctylbis(fettacyloxy)derivate: - | Dioctylzinndilaurat: 222-883-3, Stannan-, Dioctylbis(coco-acyloxy)derivate: 293-901-5, Stannan-, Dioctylbis(fettacyloxy)derivate: - | Gummi, Kunststoff, Leder, Textilien, Gemische | Produktkategorien (PC): Kleb- und Dichtstoffe (PC 1), Beschichtungen und Farben, Verdünner, Farbentferner (PC 9 a), Produkte zur Behandlung von Papier und Pappe (PC 26), Polymerzubereitungen und -verbindungen (PC 32), Textilfarben, -appreturen und -imprägniermittel (PC 34) | Katalysator, Härter, Stabilisator, Bindemittel, Polymerisationsinitiator, Additiv | Schaumstoffe, Ledererzeugnisse, Textilerzeugnisse, Gummireifen, Dichtungs- und Fugenmittel, Verpackungen, Abform-, Modellier- und Knetmassen (Dentaltechnik).
2020-06-25 | 1-Vinylimidazol | 1072-63-5 | 214-012-0 | Gemische | Farben, Lacke, Oberflächenbehandlungsmittel, Wasch- und Reinigungsmittel. Polymerzubereitungen und -verbindungen | Reaktivverdünner, Monomer | Kfz- und Motorradteile
2020-06-25 | 2-Methylimidazol | 693-98-1 | 211-765-7 | Eisen/Stahl, Gummi, Kunststoffe, Textilien, Gemische | Beschichtungen und Farben, Verdünner, Farbentferner, fotografische und photothermografische Chemikalien, Farbstoffe und Pigmente, Agrarchemikalien | Katalysator, Polymerisationsvernetzungsbeschleuniger und –härter. | Metallerzeugnisse, Maschinen und Geräte
2020-06-25 | Dibutylbis(pentan-2,4-dionato-O,O')zinn | 22673-19-4 | 245-152-0 | Gummi, Kunststoffe, Leder, Papier, Textilien, Gemische | Produktkategorien (PC): Klebstoffe, Dichtstoffe (PC 1), Beschichtungen und Farben, Verdünner, Farbentferner (PC 9a), Produkte zur Behandlung von Papier und Pappe (PC 26), Polymerzubereitungen und -verbindungen (PC 32), Textilfarben, -appreturen und -imprägniermittel (PC 34) | Katalysator, Additiv, Biozid | Fahrzeugteile, Maschinen, mechanische Vorrichtungen, elektrische und elektronische Erzeugnisses Elektrische Batterien und Akkumulatoren, textile Gewebe und Bekleidung, Schuhe
2020-01-16 | 2-Benzyl-2-(dimethylamino)-4'-morpholinobutyrophenon | 119313-12-1 | 404-360-3 | Eisen/Stahl, Kunststoffe, Gemische | Produktkategorien (PC): Klebstoffe, Dichtstoffe (PC 1), Grundmetalle und Legierungen (PC 7),Beschichtungen und Farben, Verdünner, Farbentferner (PC 9a), Füllstoffe, Spachtelmassen, Mörtel, Modellierton (PC 9b), Fingerfarben (PC 9c), Tinten und Toner (PC 18), Polymerzubereitungen und -verbindungen (PC 32) | Photoinitiator | Fahrzeuge, Maschinen, mechanische Vorrichtungen, elektrische und elektronische Erzeugnisse, Metallerzeugnisse, Etiketten, Lebensmittelverpackungen
2020-01-16 | 2-Methyl-1-(4-methylthiophenyl)-2-morpholinopropan-1-on | 71868-10-5 | 400-600-6 | Kunststoffe, Gemische | Produktkategorien (PC): Beschichtungen und Farben, Verdünner, Farbentferner (PC 9a), Füllstoffe, Spachtelmassen, Mörtel, Modellierton (PC 9b), Tinten und Toner (PC 18) | Photoinitiator | Fahrzeuge, Maschinen, mechanische Vorrichtungen, elektrische und elektronische Erzeugnisse, Metallerzeugnisse, Etiketten, Lebensmittelverpackungen, Verbundwerkstoffe
2020-01-16 | Diisohexyl phthalat | 71850-09-4 | 276-090-2 | Kunststoffe, Gemische | Produktkategorien (PC): Klebstoffe, Dichtstoffe (PC 1), Beschichtungen und Farben, Verdünner, Farbentferner (PC 9a) | Weichmacher | Bademode, Teppiche, Textilien, Polstermöbel
2020-01-16 | Perfluorbutansulfonsäure (PFBS) und seine Salze | - | - | Glas/Keramik, Kunststoff, Leder, mineralische Materialien, Textilien, Gemische | Produktkategorien (PC): Laborchemikalien (PC 21), Pharmazeutika (PC 29), Polymerzubereitungen und -verbindungen (PC 32) | Katalysator, Flammschutzmittel, Additiv/Reaktant | elektrische und elektronische Erzeugnisse, Kunststofferzeugnisse, Bekleidung, Schuhe, Teppiche
2019-07-16 | 2,3,3,3-Tetrafluor-2-(heptafluorpropoxy)propionsäure, ihre Salze und ihre Acylhalide (die eines ihrer einzelnen Isomere und Kombinationen davon abdecken) | - | - | Kunststoffe, Textilien, Gemische | Produktkategorien (PC): Verarbeitungshilfsstoffe wie pH-Regulatoren, Flockungsmittel, Fällungsmittel, Neutralisationsmittel (PC 20), Polymerzubereitungen und -verbindungen (PC 32) | Polymerisationshilfsmittel, Verarbeitungshilfsmittel | Drahtkabel, wasserabweisende Textilien, Kochgeschirr mit Antihaftbeschichtung
2019-07-16 | 4-tert-Butylphenol | 98-54-4 | 202-679-0 | Gummi, Kunststoffe, Leder, Gemische | Produktkategorien (PC): Klebstoffe, Dichtstoffe (PC 1), Beschichtungen und Farben, Verdünner, Farbentferner (PC 9a), Kraftstoffe (PC 13), Polymerzubereitungen und -verbindungen, (PC 32), Wasserbehandlungschemikalien (PC 37), Produkte für die Exploration oder Förderung von Erdöl und Erdgas (PC 41) | Härter, Korrosionsinhibitor, Stabilisator, Antioxidans, Weichmacher, Lösemittel | Kopfhörer, Schuhe, Neoprenanzüge, Schienbeinschoner, Spachtelmassen, Fugenfüller
2019-07-16 | Tris(4-Nonylphenyl, verzweigt und linear) phosphit (TNPP) mit ≥ 0,1% Gew./Gew. 4-Nonylphenol, verzweigt und linear (4-NP) | - | - | Gummi, Kunststoffe, Gemische | Produktkategorien (PC): Klebstoffe, Dichtstoffe (PC 1), Beschichtungen und Farben, Verdünner, Farbentferner (PC 9a), Hydraulikflüssigkeiten (PC 17), Schmiermittel, Schmierfette und Trennmittel (PC 24), Polymerzubereitungen und -verbindungen (PC 32) | Antioxidans, Stabilisator | Lebensmittelverpackungen, Reifen, Schuhsohlen, Kunststofftrommeln, Umhüllungsfolien (z. B. Zigarettenschachteln), Duschvorhänge, Bodenbeläge, Wandverkleidungen
2019-01-15 | 2,2-Bis(4'-hydroxyphenyl)-4-methylpentan | 6807-17-6 | 401-720-1 | Papier |  | Oberflächenbeschichtung, Laborchemikalie | Stoff wird vermutlich bei der Herstellung von Thermopapier verwendet
2019-01-15 | 1,7,7-Trimethyl-3-(phenylmethylen)bicyclo[2.2.1]heptan-2-on | 15087-24-8 | 239-139-9 | Glas, Gummi, Kunststoff, Textlien, Gemische | Beschichtungen | UV-Schutz | optische Gläser, Farben und textile Erzeugnisse, Haushaltsprodukte
2019-01-15 | Benzo[k]fluoranthen | 207-08-9 | 205-916-6 | Gummi, Kunststoff, Gemische | Beschichtungen, Klebstoffe, Reinigungsmittel, Farben | Bindemittel | Werkzeug- und Fahrradgriffe, Schuhe oder Sportartikel, Kunstrasen, Bodenbeläge, Korkplatten, Tontauben, Farbstoffe
2019-01-15 | Fluoranthen | 206-44-0 | 205-912-4 | Gummi, Kunststoff, Gemische | Beschichtungen, Klebstoffe, Reinigungsmittel, Farben | Bindemittel | Werkzeug- und Fahrradgriffe, Schuhe oder Sportartikel, Kunstrasen, Bodenbeläge, Korkplatten, Tontauben, Farbstoffe
2019-01-15 | Phenanthren | 85-01-8 | 201-581-5 | Gummi, Kunststoff, Papier, Gemische | Beschichtungen, Klebstoffe, Reinigungsmittel, Farben | Bindemittel | Werkzeug- und Fahrradgriffe, Schuhe oder Sportartikel, Kunstrasen, Bodenbeläge, Korkplatten, Tontauben, Farbstoffe
2019-01-15 | Pyren | 129-00-0 | 204-927-3 | Gummi, Kunststoff, Papier, Gemische | Beschichtungen, Klebstoffe, Reinigungsmittel, Farben | unklar | Werkzeug- und Fahrradgriffe, Schuhe oder Sportartikel, Kunstrasen, Bodenbeläge, Korkplatten, Tontauben, Farbstoffe
2018-06-27 | Blei | 7439-92-1 | 231-100-4 | Eisen und Stahl, Glas, Keramik, Nichteisen-Metalle, Kunststoff, Textil, Gemische | z. B. Bindemittel in Farben/Lacken | Pigment, Stabilisator | Besteck, Töpfe, bedruckte Trinkgläser, (elektrisches) Spielzeug, Schmuck, Radiergummi, Federtasche, Schulranzen, Fahrzeuge, Batterien, Waffenmunition, Elektro- und Elektronikgeräte (z. B. Teil der Röhre in Fernsehern, Computerbildschirmen), Rohre, Fenster, Kabel uvm.
2018-06-27 | Decamethylcyclopentasiloxan (D5) | 541-02-6 | 208-764-9 | Gummi, Kunststoff, Holz, Leder, Papier, Textil, Gemische | Produktkategorien (PC): Beschichtungen und Farben, Verdünner, Farbentferner (PC 9a), Tinten und Toner (PC 18), Parfüme, Duftstoffe (PC 28), Pharmazeutika (PC 29), Poliermittel und Wachsmischungen (PC 31), Wasch- und Reinigungsmittel (PC 35), Kosmetika, Körperpflegeprodukte (PC 39) | Weichmacher, Lösemittel, Feuchthaltemittel, Prozesshilfsmittel, Schmierstoffe, Trennmittel, Antischaummittel | Haushaltsgegenstände auf Silikonbasis, Polyurethanschaum, Textilien mit Silikonträgern- und beschichtungen, Taschentücher, Hygieneprodukte, Tapeten, Ledererzeugnisse, Baumaterialien, elektronische und optische Bauteile.
2018-06-27 | Dicyclohexylphthalat (DCHP) | 84-61-7 | 201-545-9 | Gummi, Kunststoff, Textil, Gemische | Klebstoffe, Dichtstoffe (PC1); Beschichtungen und Farben, Verdünner, Farbentferner (PC9a); Tinten und toner (PC18); Textilfarben, -appreturen, und -imprägniermittel (PC34) | Weichmacher | Textilien bedruckt mit Plastisolfarben (helle Farbe auf dunklem Grund)
2018-06-27 | Dinatriumoctaborat | 12008-41-2 (Anhydrat) 12280-03-4 (Tetrahydrat) | 234-541-0 | Eisen und Stahl, Glas, Keramik, Holz, Mineralische Materialien, Nichteisenmetalle, Papier, Gemische | Produktkategorien (PC): Z. B.: Frostschutz- und Enteisungsmittel (PC 4), Wärmeübertragungsflüssigkeiten (PC 16), Schmiermittel, Schmierfette und Trennmittel (PC 24), Wasch- und Reinigungsmittel (PC 35) | Mikronährstoff, Biozid, Entlaubungsmittel, Schmiermittel | Bau- und Isoliermaterial, Geschirr, Töpfe und Pfannen, Holzfußböden, Möbel, Besteck, Spielzeug, Schmuck, Tücher, Windeln, Bücher, Zeitschriften, Tapeten
2018-06-27 | Dodecamethylcyclohexasiloxan (D6) | 540-97-6 | 208-762-8 | Gummi, Kunststoff, Holz, Leder, Papier, Textil, Gemische | Produktkategorien (PC): Beschichtungen und Farben, Verdünner, Farbentferner (PC 9a), Tinten und Toner (PC 18), Parfüme, Duftstoffe (PC 28), Pharmazeutika (PC 29), Poliermittel und Wachsmischungen (PC 31), Wasch- und Reinigungsmittel (PC 35), Kosmetika, Körperpflegeprodukte (PC 39) | Weichmacher, Lösemittel, Feuchthaltemittel, Prozesshilfsmittel, Schmierstoffe, Trennmittel, Antischaummittel | Haushaltsgegenstände auf Silikonbasis, Polyurethanschaum, Textilien mit Silikonträgern- und beschichtungen, Taschentücher, Hygieneprodukte, Tapeten, Ledererzeugnisse, Baumaterialien, elektronische und optische Bauteile.
2018-06-27 | Ethylendiamin (EDA) | 107-15-3 | 203-468-6 | Gummi, Holz, Kunststoff, Gemische | Produktkategorien (PC): Beispiele: Klebstoffe, Dicht-stoffe (PC1), Beschichtungen und Farben, Verdünner, Farbentferner (PC 9a), Füllstoffe, Spachtelmassen, Mörtel, Modellierton (PC 9b), Verarbeitungshilfsstoffe wie pH-Regulatoren, Flockungsmittel, Fällungsmittel, Neutralisationsmittel (PC 20), Laborchemikalien (PC 21), Wasserbehandlungschemikalien (PC 37) | Lösungsmittel, Stabilisator | Erzeugnisrelevanz unklar
2018-06-27 | Octamethylcyclotetrasiloxan (D4) | 556-67-2 | 209-136-7 | Gummi, Kunststoff, Holz, Leder, Papier, Textil, Gemische | Produktkategorien (PC): Beschichtungen und Farben, Verdünner, Farbentferner (PC 9a), Tinten und Toner (PC 18), Parfüme, Duftstoffe (PC 28), Pharmazeutika (PC 29), Poliermittel und Wachsmischungen (PC 31), Wasch- und Reinigungsmittel (PC 35), Kosmetika, Körperpflegeprodukte (PC 39) | Prozesshilfsmittel | Gehalt größer als 0,1 % im Erzeugnis unklar
2018-06-27 | Terphenyl, hydriert | 61788-32-7 | 262-967-7 | Kunststoff, Gemische | Klebstoffe, Dichtstoffe (PC1), Beschichtungen und Farben, Verdünner und Farbentferner (PC9a), Druckfarben inkl. Tinten und Toner (PC18) | UV-Stabilisator, Prozesshilfsmittel, Weichmacher | Kunststofferzeugnisse
2018-01-15 | 1,6,7,8,9,14,15,16,17,17,18,18-Dodecachloropentacyclo[12.2.1.16,9.02,13.05,10]octadeca-7,15-dien (“Dechloran Plus”TM) [deckt alle individuellen anti- und syn-Isomere oder Kombinationen daraus ab] | - | - | Gummi, Kunststoff, Nichteisenmetalle, Leder, Textil, Gemische | Klebstoffe, Dichtstoffe (PC1) | Flammschutzmittel | Kabel, elektrische Batterien und Akkumulatoren, Stein, Gips, Zement Glas- und Keramikerzeugnisse, Leder- und Textilerzeugnisse, Maschinen, mechanische Vorrichtungen, elektrische/elektronische Erzeugnisse
2018-01-15 | 4,4’-isopropylidenediphenol (bisphenol A; BPA) | 80-05-7 | 201-245-8 | Glas, Keramik, Gummi, Holz, Kunststoff, Papier, Gemische | Beschichtungen und Farben, Verdünner, Farbentferner (PC9a), Produkte zur Behandlung von Papier und Pappe (PC 26) | Flammschutzmittel, Korrosionsschutz, Hitzestabilisator, Antioxidant, Zwischenprodukt, Monomer | Mechanische Geräte, Recycling-Papier, Thermopapier, Optische Medien (CD´s, DVD´s, Blueray und andere Medienformate), Elektrische und elektronische Erzeugnisse (Steckdosen, Computer, Mobilfoncases, Bildschirme, Kabel, Lampen etc.), Bestandteile von Automobilerzeugnissen (Reifen, Dekorative Elemente etc.), Wiederverwendbare Container, Geschirr, medizinische Geräte und Anwendungen, Freizeitausrüstung (Sonnenbrillen, Kameralinsen etc.), Sportartikel, Möbel, dekorative Erzeugnisse, beschichtete Papiere, Schnuller, Spielzeug, Puppen, Haarbürsten, Puppen, Konservendosen (Beschichtung) uvm.
2018-01-15 | Benz[a]anthracen | 56-55-3 | 200-280-6 | Gummi, Kunststoff, Gemische | Beschichtungen, Klebstoffe, Reinigungsmittel, Farben | unklar | Werkzeug- und Fahrradgriffe, Schuhe oder Sportartikel, Kunstrasen, Bodenbeläge, Korkplatten, Tontauben, Farbstoffe
2018-01-15 | Cadmiumcarbonat | 513-78-0 | 208-168-9 | Glas, Keramik, Kunststoff, Gemische | Beschichtungen und Farben, Verdünner, Farbentferner (PC9a) | Pigment/Färbemittel, Korrosionsschutz | Elektronik, Fahrzeuge, Batterien, Akkumulatoren, Glaszusätze, Isolierungen, Lebensmittelverpackungen, Spielzeug, Mobiltelefone
2018-01-15 | Cadmiumhydroxid | 21041-95-2 | 244-168-5 | Eisen und Stahl, Kunststoff, Leder, Papier, Textilien, Gemische | Beschichtungen und Farben, Verdünner, Farbentferner (PC9a) | Galvanisierungsmittel | Batterien und Akkumulatoren, Bodenbeläge, Möbel, Spielzeug, Vorhänge, Schuhe, Lederprodukte, Papier, Elektronische Ausrüstungen
2018-01-15 | Cadmiumnitrat | 10325-94-7 | 233-710-6 | Glas, Keramik, Kunststoff, Gemische | Beschichtungen und Farben, Verdünner, Farbentferner (PC9a) | PVC Stabilisator, Pigment/Färbemittel | Solarzellen, Keramikbeschichtungen, Fotoelektronik, Korrosionsschutz, Elektronik
2018-01-15 | Chrysen | 218-01-9 | 205-923-4 | Gummi, Kunststoff, Gemische | Beschichtungen, Klebstoffe, Reinigungsmittel, Farben | unklar | Werkzeug- und Fahrradgriffe, Schuhe oder Sportartikel, Kunstrasen, Bodenbeläge, Korkplatten, Tontauben, Farbstoffe
2018-01-15 | Reaktionsprodukte aus 1,3,4-Thiadiazolidin-2,5-dithion, Formaldehyd und 4-Heptylphenol, verzweigt und linear (RP-HP) mit ≥ 0,1% w/w 4-Heptylphenol, verzweigt und linear (4-HPbl) | - | - | Gemische | Produktkategorien (PC): Schmiermittel, Schmierfette und Trennmittel (PC 24) | Korrosionsschutz, Schmiermittel | Mit RP-HP behandelte Fahrzeug- und Maschinenmotoren
2017-07-07 | Perfluorhexan-1-sulfonsäure und ihre Salze, PFHxS | - | - | Kunststoff, Leder, Papier, Textil, Gemische | unklar |  | Outdoor, Rucksäcke; Teppiche und Polster, Verpackungen, Haushaltswaren, Elektrogeräte, Medizinprodukte, Textilien (vor allem Arbeitsschutzkleidung, z. B. Uniformen) , Beschichtete Papiere (z. B. fettabweisende Lebensmittelverpackungen)
2017-01-12 | Nonadecafluorodecansäure (PFDA) und ihre Natrium- und Ammonium-Salze: Nonadecafluordecansäure Ammoniumnonadecafluordecanoat Natriumnonadecafluordecanoat | 335-76-2 3108-42-7 3830-45-3 | 206-280-9 221-470-5 - | Kunststoff, Gemische | unklar | Korrosionsinhibitor, Weichmacher
2017-01-12 | p-(1,1-Dimethylpropyl)phenol | 80-46-6 | 201-280-9 | Kunststoff, Leder, Textilien, Gemische | Produktkategorien (PC): Parfüme, Duftstoffe (PC 28), Poly-merzubereitungen und -verbindungen (PC 32) | Ausgangsstoff für die Herstellung von Phenolharzen | Billardkugeln, Fußbodenbeläge, Leiterplatten, Baumaterialien aus Faserverbundwerkstoffen, Hartfaserplatten
2016-06-20 | Benzo[a]pyren | 50-32-8 | 200-028-5 | Gummi, Kunststoffe, Gemische | Beschichtungen, Klebstoffe, Reinigungsmittel, Farben | unklar | Werkzeug- und Fahrradgriffe, Schuhe oder Sportartikel, Kunstrasen, Bodenbeläge, Korkplatten, Tontauben, Farbstoffe
2015-12-17 | 2-(2H-Benzotriazol-2-yl)-4-(tert-butyl)-6-(sec-butyl)phenol (UV-350) | 36437-37-3 | 253-037-1 | Gummi, Kunststoff, Gemische | Klebstoffe, Dichtstoffe (PC1), Beschichtungen und Farben, Verdünner, Farbentferner (PC9a); Druckfarben inkl. Tinten und Toner (PC18) | UV-Schutz
2015-12-17 | 2,4-Di-tert-butyl-6-(5-chlorbenzotriazol-2-yl)phenol (UV-327) | 3864-99-1 | 223-383-8 | Gummi, Kunststoff, Gemische | Klebstoffe, Dichtstoffe (PC1), Beschichtungen und Farben, Verdünner, Farbentferner (PC9a); Druckfarben inkl. Tinten und Toner (PC18) | UV-Schutz | Schutzfolien und Schutzschichten aus Polymeren, Lebensmittelverpackungen
2015-12-17 | Perfluornonan-1-säure (PFNA) und seine Natrium- und Ammoniumsalze | 375-95-1; 21049-39-8; 4149-60-4 | 206-801-3 | Kunststoff, Textil, Gemische | Textilfarben, -appreturen und -imprägniermittel (PC34) | Prozesshilfsmittel | Textilien (vor allem Arbeitsschutzkleidung, z. B. Uniformen)
2015-06-15 | 1,2-Benzoldicarbonsäure, Di-C6-10-alkylester; 1,2-Benzoldicarbonsäure, gemischte Decyl- und Hexyl- und Octyldiester mit ≥ 0.3% Dihexylphthalat (EG-Nr. 201-559-5) | 68515-51-5; 68648-93-1 | 271-094-0; 272-013-1 | Kunststoff, Gummi, Gemische | Beschichtungen und Farben, Verdünner, Farbentferner (PC9a), Tinten und Toner (PC18), Halbleiter (PC33) | Weichmacher | Kabel, Folien, Baustoffe, Fahrzeuge, elektrische und elektronische Erzeugnisse
2014-12-17 | 2-(2H-Benzotriazol-2-yl)-4,6-ditertpentylphenol (UV-328) | 25973-55-1 | 247-384-8 | Gummi, Kunststoff, Gemische | Klebstoffe, Dichtstoffe (PC1), Beschichtungen und Farben, Verdünner, Farbentferner (PC9a), Druckfarben inkl. Tinten und Toner (PC18) | UV-Stabilisator, UV-Absorptionsmittel, UV-Schutzmittel | Etiketten für Elektrogeräte, Schutzfolien und –filme, reflektierende Schilder (Straßenschilder, Nummernschilder etc.); Sicherheitsgläser und Windschutzscheiben. Fahrzeuge, Maschinen und EEE
2014-12-17 | 2-Benzotriazol-2-yl-4,6-di-tert-butylphenol (UV-320) | 3846-71-7 | 223-346-6 | Gummi, Kunststoff, Gemische | Klebstoffe, Dichtstoffe (PC1), Beschichtungen und Farben, Verdünner, Farbentferner (PC9a); Druckfarben inkl. Tinten und Toner (PC18) | UV-Stabilisator, UV-Absorptionsmittel, UV-Schutzmittel
2014-12-17 | 2-Ethylhexyl-10-ethyl-4,4-dioctyl-7-oxo-8-oxa-3,5-dithia-4-stannatetradecanoat (DOTE) | 15571-58-1 | 239-622-4 | Kunststoff | nein | Stabilisator
2014-12-17 | Reaction mass of 2-Ethylhexyl-10-ethyl-4,4,-dioctyl-7-oxo-8-oxa-3,5-dithia-4-stannatetradecanoat und 2-Ethylhexyl-10-ethyl-4-[[2-[(2-ethylhexyl)oxy]-2-oxoethyl]thio]-4-octyl-7-oxo-8-oxa-3,5-dithia-4-stannatetradecanoat (Reaction mass of DOTE und MOTE) | - | - | Kunststoff | nein | Hitzestabilisator | Verpackungen, Bankkarten, Kunststoffflaschen (für Shampoo, Duschgel etc.), Profile in Fenstern
2014-06-16 | 1,2-Benzoldicarbonsäure, Dihexylester, verzweigt und linear | 68515-50-4 | 271-093-5 | Kunststoff, Gemische | Klebstoffe, Dichtstoffe (PC1), Beschichtungen und Farben, Verdünner, Farbentferner (PC9a) | Weichmacher | Bademode, Teppiche, Textilien, Polstermöbel
2013-12-16 | Cadmiumsulfid | 1306-23-6 | 215-147-8 | Glas/Keramik, Gummi, Kunststoff, Textilien, Gemische | Farben, licht-und wärmestabile Tinten und Beschichtungen | Pigment, Stabilisator, Halbleiter | Glasprodukte, Kunststofferzeugnisse, (Dünnschicht-)Solarzellen, Photovoltaikmodule, Fritten, Rauchmelder, Filterglas, Plastikflaschen, Kunststoffrohre
2013-12-16 | Dihexylphthalat (DnHP) | 84-75-3 | 201-559-5 | Kunststoff | nein | Weichmacher | Keine Information vorhanden
2013-12-16 | Dinatrium-3,3'-((1,1'-biphenyl)-4,4'-diylbis(azo))bis(4-aminonaphthalin-1-sulfonat); (C.I. Direct Red 28) | 573-58-0 | 209-358-4 | Kunststoff, Leder, Papier, Textil, Gemische | Produkte zur Behandlung von Papier und Pappe (PC26), Textilfarben, -appreturen und -imprägniermittel (PC34) | Färbemittel, Geliermittel
2013-12-16 | Dinatrium-4-amino-3-[[4'-[(2,4-diaminophenyl)azo][1,1'-biphenyl]-4-yl]azo]-5-hydroxy-6-(phenylazo)naphthalin-2,7-disulfonat; (C.I. Direct Black 38) | 1937-37-7 | 217-710-3 | Kunststoff, Leder, Papier, Textil, Gemische | Druckfarben, inkl. Tinten und Toner (PC18) | Färbemittel
2013-12-16 | Imidazolidin-2-thion | 96-45-7 | 202-506-9 | Gummi, Kunststoff, Leder, Textil, Gemische | unklar | Vulkanisierungsmittel, Reaktionsbeschleuniger | Klebeband, Reifen, Fahrzeuge, Elektroartikel, Wassersportartikel, Neopren
2013-12-16 | Trixylylphosphat | 25155-23-1 | 246-677-8 | Kunststoff, Textil, Gemische | Textilfarben, -appreturen und -imprägniermittel (PC34) | Flammschutzmittel, Weichmacher
2013-06-20 | 4-Nonylphenol, verzweigt und linear, ethoxyliert; [Stoffe mit einer linearen und/oder verzweigten Alkylkette von 9 kovalent gebundenen C-Atomen in Position 4 zu Phenol, ethoxyliert inklusive UVCB- und wohldefinierten Stoffen, Polymere und Homologe, die be | - | - | Gummi, Kunststoff, Leder, Papier, Textilien, Gemische | Produktkategorien (PC): Klebstoffe, Dichtstoffe (PC 1), Beschichtungen und Farben, Verdünner, Farbentferner (PC 9a), Füllstoffe, Spachtelmassen, Mörtel, Modellierton (PC 9b), Tinten und Toner (PC 18), Metallbearbeitungsöle (PC 25), Polymerzubereitungen und –verbindungen (PC 32), Wasserbehandlungschemikalien (PC 37), Produkte für die Exploration oder Förderung von Erdöl und Erdgas (PC 41) | Härter, Klebe- und Bindemittel, Reinigungs-, Wasch- und Desinfektionsmittel, Dispergiermittel zum Färben, Emulgator, Gleit- und Kühlmittel, Betonzuschlagstoff | Zellstoff-, Papier- und Karton, Selbstdurchschreibepapier, Babyspielzeug, Bauprodukte, Beton, Metallbearbeitungsprodukte, Durchschreibepapier, importierte Textilien, Textilien mit Plastisol-druck, Handtücher, Wäsche
2013-06-20 | Ammonium Pentadecafluoroktanoat (APFO) | 3825-26-1 | 223-320-4 | Kunststoff, Leder, Papier, Textil, Gemische | unklar | Prozesshilfsstoff | Textilien (vor allem Arbeitsschutzkleidung, z. B. Uniformen), Teppiche, Polstermöbel, Auslegeware, Beschichtete Papiere (z. B. fettabweisende Lebensmittelverpackungen)
2013-06-20 | Cadmium | 7440-43-9 | 231-152-8 | Eisen/Stahl, Glas/Keramik, Kunststoff, Nichteisenmetalle, Gemische | Produktkategorien (PC): Grundmetalle und Legierungen (PC 7), Produkte zur Behandlung von Metalloberflächen (PC 14), Schweiß- und Lötprodukte, Flussmittel (PC 38) | Galvanisierungsmittel, Korrosionsschutz, Pigment, Stabilisator | Elektroden in NiCd-Akkus, Hartlote, Lötzinn, Solarzellen, Maschinen, elektrische und elektroni-sche Erzeugnisse (z. B. elektrische Sicherungen), Haushaltsgeräte
2013-06-20 | Cadmiumoxid | 1306-19-0 | 215-146-2 | Glas/Keramik, Nichteisenmetalle, Gemische | Produktkategorien (PC): Beschichtungen und Farben, Verdünner, Farbentferner (PC 9a | Hitzestabilisator, Pigment, Hydrierungs- und Dehydrierungskatalysator | Elektrische und elektronische Erzeugnisse (Kühlschränke, Waschmaschinen, Staubsauger, Com-puter, Telefone, Bohrer, Sägen, Rauchmelder, Thermostaten, Heizkörper), elektrische Batterien und Akkumulatoren.
2013-06-20 | Dipentylphthalat (DPP) | 131-18-0 | 205-017-9 | Kunststoff, Gemische, Gummi (Verunreinigung) | Klebstoffe, Dichtstoffe (PC1), Druckfarben, inkl. Tinten und Toner (PC18) | Weichmacher, Lösemittel, Stabilisator | Elektroden
2013-06-20 | Pentadecafluoroktansäure (PFOA) | 335-67-1 | 206-397-9 | Kunststoff, Leder, Papier, Textil, Gemische | Beschichtungen und Farben, Verdünner, Farbentferner (PC9a), Druckfarben inkl. Tinten und Toner (PC18), Produkte zur Behandlung von Papier und Pappe (PC26), Textilfarben,-appreturen und -imprägniermittel (PC 34) | Prozesshilfsmittel | Textilien (vor allem Arbeitsschutzkleidung, z. B. Uniformen), Teppiche, Polstermöbel, Auslegeware, Beschichtete Papiere (z. B. fettabweisende Lebensmittelverpackungen)
2012-12-19 | [Phthalato(2-)]dioxotriblei | 69011-06-9 | 273-688-5 | Holz, Kunststoff, Leder, Papier, Textil, Gemische | Beschichtungen und Klebstoffe | Stabilisator | Gebäudeinnenteile aus Metall, Holz oder Kunststoff, Kabel, Lebensmittelverpackungen, Spielzeug, Mobiltelefone, Schuhe, Vorhänge
2012-12-19 | 1,2-Benzoldicarbonsäure, Dipentylester, verzweigt und linear | 84777-06-0 | 284-032-2 | Kunststoff, Textil, Gemische | Textilfarben, -appreturen und -imprägniermittel (PC34) | Weichmacher | Textilien
2012-12-19 | 3-Ethyl-2-methyl-2-(3-methylbutyl)-1,3-oxazolidin | 143860-04-2 | 421-150-7 | Kunststoff, Gemische | Beschichtungen und Farben, Verdünner, Farbentferner (PC9a) | Imprägniermittel | Stoff reagiert, Erzeugnisrelevanz unklar
2012-12-19 | 4-(1,1,3,3-Tetramethylbutyl)phenol, ethoxyliert; [deckt wohldefinierte Stoffe, UVCB-Stoffe, Polymere und Homologe ab] | - | - | Kunststoff, Leder, Textil, Gemische | Beschichtungen und Farben, Verdünner, Farbentferner (PC9a), Produkte zur Behandlung von Leder (PC23), Textilfarben, -appreturen und -imprägniermittel (PC34) | Emulgator | Reifen
2012-12-19 | 4-Aminoazobenzol | 60-09-3 | 200-453-6 | Gemische | Druckfarben, inkl. Tinten und Toner (PC18), Beschichtungen und Farben, Verdünner, Farbentferner (PC9a) | Pigment, Ausgangsprodukt für Diazofarbstoffe und Induline, Zwischenprodukt | Es liegen keine Beispiele zu konkreten Erzeugnissen vor
2012-12-19 | 4-Aminobiphenyl | 92-67-1 | 202-177-1 | Gemische | Produktkategorien (PC): Tinten und Toner (PC 18), Textilfarben, -appreturen und -imprägniermittel (PC 34) | Farbpigment/Farbstoff, Antioxidans | Textil- und Lederbekleidung, Schuhe, Kugelschreiber (Tinte)
2012-12-19 | 4-Nonylphenol, verzweigt und linear; [Stoffe mit einer linearen und/oder verzweigten Alkylkette von 9 kovalent gebundenen C-Atomen in Position 4 zu Phenol, inklusive UVCB- und wohldefinierten Stoffen, individuellen Isomeren oder einer Kombination davon] | - | - | Gummi, Kunststoff, Leder, Papier, Textil, Gemische | Produktkategorien (PC): Klebstoffe, Dichtstoffe (PC 1), Beschichtungen und Farben, Verdünner, Farbentferner (PC 9a), Füllstoffe, Spachtelmassen, Mörtel, Modellierton (PC 9b), Tinten und Toner (PC 18), Metallbearbeitungsöle (PC 25), Polymerzubereitungen und –verbindungen (PC 32), Wasserbehandlungschemikalien (PC 37), Produkte für die Exploration oder Förderung von Erdöl und Erdgas (PC 41) | Härter, Klebe- und Bindemittel, Reinigungs-, Wasch- und Desinfektionsmittel, Dispergiermittel zum Färben, Emulgator, Gleit- und Kühlmittel, Betonzuschlagstoff | Zellstoff-, Papier- und Karton, Selbstdurchschreibepapier, Babyspielzeug, Bauprodukte, Beton, Metallbearbeitungsprodukte, Durchschreibepapier, importierte Textilien, Textilien mit Plastisol-druck, Handtücher, Wäsche
2012-12-19 | Azodicarbonamid (ADCA) | 123-77-3 | 204-650-8 | Gummi, Kunststoff, Papier, Textil, Gemische | Produktkategorien (PC): Laborchemikalien (PC 21), Polymerzubereitungen und -verbindungen (PC 32) | Blähmittel, Treibmittel, Alterungs- und Bleichmittel, Schäumungsmittel, Katalysator, Farbstoff | Kunstledertaschen- und koffer, Yogamatten, Tennisschläger, Fußbodenbeläge, Parkettunterlage, Isoliermaterial, Baumaterial, Tapeten, Kfz-Unterbodenschutz, Wärmeisolationsschläuche, Schuh-sohlen, Moosgummi, Insektenvernichter (Nebelautomat), Lufterfrischer.
2012-12-19 | Bis(pentabromphenyl)ether (Dekabromdiphenylether; DecaBDE) | 1163-19-5 | 214-604-9 | Gummi, Holz, Kunststoff, Leder, Papier, Textil, Gemische | unklar | Flammschutzmittel | Bodenbeläge, Möbel, Vorhänge, Schuhe, elektronische Produkte, Kameras, Lampen, Computer, Fernseher, Spielzeuge, Mobiltelfone, LebensmittelverpackungenÜbersetzen, Tapeten, Hygieneprodukte, Taschentücher, Zelte, Fahrzeuge uvm. Hinweis: Seit 2. März 2019 ist DecaBDE generell beschränkt.
2012-12-19 | Bleicyanoamidat | 20837-86-9 | 244-073-9 | Eisen/Stahl, Gemische | Korrosionsschutzwirkstoff in Farben und Pigmenten | Korrosionsschutzadditiv | Metall- und Stahlerzeugnisse
2012-12-19 | Bleidinitrat | 10099-74-8 | 233-245-9 | Kunststoff, Mineralische Materialien, Papier, Gemische | Beschichtungen und Farben, Verdünner, Farbentferner (PC9a) | Zwischenprodukt, Hitzestabilisator | Fotothermopapier
2012-12-19 | Bleimonoxid (Bleioxid) | 1317-36-8 | 215-267-0 | Glas/Keramik, Gummi, Kunststoff, Gemische | Farben und Lacke, Anstrichmittel | Gummischutz, Korrosionsinhibitor, Pigment, Vulkanisationsbeschleuniger | Akkumulatoren, wiederaufladbare Batterien, Bremsbeläge, Email, Industrie- und Kristallglas, optisches Glas, keramische- und Porzellanerzeugnisse, Kitt, elektrische und elektronische Geräte
2012-12-19 | Bleisulfat, basisch | 12036-76-9 | 234-853-7 | Glas/Keramik, Kunststoff, Gemische | Produktkategorien (PC): Beschichtungen und Farben, Verdünner, Farbentferner (PC9a), Polymerzubereitungen und -verbindungen (PC 32) | Additiv (Stabilisator) | Spiegel, Kunststoffteile von Notebooks und Tablets
2012-12-19 | Bleititantrioxid | 12060-00-3 | 235-038-9 | Glas/Keramik, Nichteisenmetalle, Gemische | Produktkategorien (PC): Halbleiter (PC33) | Halbleiter, Pigment, Beschichtungswerkstoff | Halbleiter, Maschinen, mechanische Vorrichtungen, elektrische und elektronische Erzeugnisse, Kraftfahrzeugteile
2012-12-19 | Bleititanzirkonoxid | 12626-81-2 | 235-727-4 | Glas und Keramik, Kunststoff | nein |  | Elektrische/Elektronische Erzeugnisse, Fahrzeuge
2012-12-19 | Diisopentylphthalat (DIPP) | 605-50-5 | 210-088-4 | Kunststoff | nein | Weichmacher
2012-12-19 | Dioxobis(stearato)triblei | 12578-12-0 | 235-702-8 | Eisen und Stahl, Holz, Kunststoff, Nichteisen-Metalle | nein | Hitzestabilisator | Baumaterialien, Metallprodukte (z. B. Besteck, Töpfe, Schmuck), Kunststoffprodukte (z. B. Mobiltelefone, Spielzeug, Lebensmittelverpackungen)
2012-12-19 | Essigsäure, Bleisalz, basisch | 51404-69-4 | 257-175-3 | Gemische | Produktkategorien (PC): Verarbeitungshilfsstoffe wie pH-Regulatoren, Flockungsmittel, Fällungsmittel, Neutralisationsmittel (PC 20), Laborchemikalien (PC 21), Pharmazeutika (PC 29) | Pigment, Beize, Farbstoff | Es liegen keine Beispiele zu konkreten Erzeugnissen vor.
2012-12-19 | Fettsäuren, C16-18-, Bleisalze | 91031-62-8 | 292-966-7 | Kunststoff | nein | Hitzestabilisator | Baumaterialien, Metallprodukte (z. B. Besteck, Töpfe, Schmuck), Kunststoffprodukte (z. B. Mobiltelefone, Spielzeug, Lebensmittelverpackungen)
2012-12-19 | Henicosafluorundecansäure | 2058-94-8 | 218-165-4 | Kunststoff | nein
2012-12-19 | Heptacosafluortetradecansäure | 376-06-7 | 206-803-4 | Kunststoff | nein
2012-12-19 | Hexahydromethylphthalsäureanhydrid [1]; Hexahydro-4-methylphthalsaeureanhydrid [2] Hexahydro-1-methylphthalsaeureanhydrid [3] Hexahydro-3-methylphthalsaeureanhydrid [4] [Die einzelnen Isomere [2], [3] und [4] (einschließlich ihrer cis- und trans- stereoisomeren Formen) and alle möglichen Kombinationen an Isomeren [1] sind durch diesen Eintrag abgedeckt] | 25550-51-0; 19438-60-9; 48122-14-1; 57110-29-9 | 247-094-1; 243-072-0; 256-356-4; 260-566-1 | Kunststoff | nein | Weichmacher
2012-12-19 | Kieselsäure (H2Si2O5), Bariumsalz (1:1), Blei-dotiert; [mit Bleigehalt (Pb) oberhalb des anwendbaren allgemeinen Konzentrationsgrenzwertes für 'Reproduktionstoxizität' Repr. 1A (CLP) oder Kategorie 1 (DSD); der Stoff gehört zu einem Gruppeneintrag von Bleiverbindungen mit der Indexnummer 082-001-00-6 in der CLP-Verordnung (EG) Nr. 1272/2008] | 68784-75-8 | 272-271-5 | Gemische | Beschichtungen und Farben, Verdünner, Farbentferner (PC9a) |  | Glaslampenkolben
2012-12-19 | Kieselsäure, Bleisalz | 11120-22-2 | 234-363-3 | Glas/Keramik, Gummi, Mineralische Materialien | nein | Stabilisator | Bleikristallwaren, Töpfe/Pfannen, Keramikgeschirr, Bau- und Isoliermaterial, Kfz-Teile wie Außenspiegel, Stoßstange und Konsole
2012-12-19 | N-Pentyl-isopentylphthalat | 776297-69-9 | - | Kunststoff | nein | Weichmacher
2012-12-19 | o-Aminoazotoluol (4-o-Tolylazo-o-toluidin) | 97-56-3 | 202-591-2 | Gemische | unklar
2012-12-19 | Orangemennige (Bleitetraoxid) | 1314-41-6 | 215-235-6 | Eisen/Stahl, Glas/Keramik, Gummi, Kunststoff, Textil, Gemische | Produktkategorien (PC): Adsorptionsmittel (PC 2), Beschichtungen und Farben, Verdünner, Farbentferner (PC 9a), Füllstoffe, Spachtelmassen, Mörtel, Modellierton (PC 9b) | Adsorptionsmittel, Pigment, Stabilisator | Baumaterialien, Putze, Modelliermasse, Reifen, Schläuche, Sportartikel, Spielsachen, Dichtungen, Kristallglas, elektrische Batterien und Akkumulatoren, Computer, Kameras
2012-12-19 | Pentableitetraoxidsulfat | 12065-90-6 | 235-067-7 | Kunststoff, Textil | nein | Stabilisator | Gebäudeinnenteile
2012-12-19 | Pentacosafluortridecansäure | 72629-94-8 | 276-745-2 | Kunststoff, Gemische | Klebstoffe, Dichtstoffe (PC1), Druckfarben, inkl. Tinten und Toner (PC18) | Weichmacher
2012-12-19 | Pyrochlor, Antimonbleigelb | 8012-00-8 | 232-382-1 | Glas/Keramik, Gemische | Beschichtungen und Farben, Verdünner, Farbentferner (PC9a); Druckfarben inkl. Tinten und Toner (PC18) | Farbstoff, Pigment | Keramikgeschirr und andere Keramikartikel
2012-12-19 | Schweflige Säure, Bleisalz, dibasisch | 62229-08-7 | 263-467-1 | Eisen und Stahl, Kunststoff, Nichteisen-Metalle | nein | Stabilisator | Gebäudeinnenteile
2012-12-19 | Tetrableitrioxidsulfat | 12202-17-4 | 235-380-9 | Kunststoff | nein | Stabilisator | Gebäudeinnenteile
2012-12-19 | Tribleidioxidphosphonat | 12141-20-7 | 235-252-2 | Eisen und Stahl, Gummi, Kunststoff, Nichteisen-Metalle | nein | Stabilisator | Gebäudeinnenteile
2012-12-19 | Tricosafluordodecansäure | 307-55-1 | 206-203-2 | Gemische |  | Zwischenprodukt | Zusatzstoff und Komponente in Verbraucher- und Industrieprodukten
2012-06-18 | [4-[[4-Anilino-1-naphthyl][4-(dimethylamino)phenyl]methylen]cyclohexa-2,5-dien-1-yliden] dimethylammonium chlorid; (C.I. Basic Blue 26) [mit ≥ 0.1% Michler’s Keton (EG-Nr. 202-027-5) oder Michler's Base (EG-Nr. 202-959-2)] | 2580-56-5 | 219-943-6 | Holz, Kunststoff, Papier, Textil, Gemisch | Beschichtungen und Farben, Verdünner, Farbentferner (PC9a), Produkte zur Behandlung von Papier und Pappe (PC26), Textilfarben, -appreturen und -imprägniermittel (PC34) | Pigment/Färbemittel | Ledererzeugnisse, Verpackungen, Textilien, Kunststoffprodukte, Formulierung von Farben, Beschichtungen sowie zum Färben von Papier, Verpackungen, Textilien, Kunststoffprodukten und anderen Arten von Erzeugnissen, Kugelschreiber
2012-06-18 | [4-[4,4'-Bis(dimethylamino) benzhydryliden]cyclohexa-2,5-dien-1-yliden]dimethylammonium chlorid; (C.I. Basic Violet 3) [mit ≥ 0.1% Michler’s Keton (EG-Nr. 202-027-5) oder Michler's Base (EG-Nr. 202-959-2)] | 548-62-9 | 208-953-6 | Papier, Textilien, Gemische | Produktkategorien (PC): Druckfarben, inkl. Tinten und Toner (PC 18) | Farbbildner, Pigment, Färbemittel, Beizmittel | Kugelschreiber (Tinte), Tinten- und Farbpatronen, Kohlepapier, druck- und wärmeempfindliche Kopierpapiere, Verpackungsmaterial aus Papier und Pappe, gefärbte Trockenblumen.
2012-06-18 | 1,3,5-Tris(oxiran-2-ylmethyl)-1,3,5-triazinan-2,4,6-trion (TGIC) | 2451-62-9 | 219-514-3 | Eisen und Stahl, Holz, Kunststoff, Nichteisen-Metalle, Textil, Gemische | Klebstoffe, Dichtstoffe (PC1), Beschichtungen und Farben, Verdünner, Farbentferner (PC9a), Schweiß- und Lötprodukte, Flussmittel (PC38) | Härter, Stabilisator | Leiterplatten, Elektroisoliermaterial, Verbundplatten, Werkzeuge, Auskleidungsmaterial Maschinen, Fahrzeuge, EEE, optische Instrumente, Kunststoffbausteine, in Beschichtungen von Gartenmöbeln, Zäunen, Fenstern, Türrahmen, Waschmaschinen, Kühlschränken uind Öfen
2012-06-18 | 1,3,5-Tris[(2S und 2R)-2,3-epoxypropyl]-1,3,5-triazin-2,4,6-(1H,3H,5H)-trion (β-TGIC) | 59653-74-6 | 423-400-0 | Eisen und Stahl, Holz, Kunststoff, Nichteisen-Metalle, Gemische | Klebstoffe, Dichtstoffe (PC1), Beschichtungen und Farben, Verdünner, Farbentferner (PC9a), Druckfarben, inkl. Tinten und Toner (PC18), Schweiß- und Lötprodukte, Flussmittel (PC38) | Härter, Stabilisator | Elektroisoliermaterial, Verbundplatten, Werkzeuge, Auskleidungsmaterial, in Beschichtungen von Gartenmöbeln, Zäunen, Fenstern, Türrahmen, Waschmaschinen, Kühlschränken und Öfen
2012-06-18 | 4,4'-Bis(dimethylamino)-4''-(methylamino)tritylalkohol; [mit ≥ 0.1% Michler’s Keton (EG-Nr. 202-027-5) oder Michler's Base (EG-Nr. 202-959-2)] | 561-41-1 | 209-218-2 | Papier, Textil, Gemische | Produktkategorien (PC): Düngemittel (PC 12), Tinten und Toner (PC 18) | Pigment/Färbemittel | Kohlepapier, Stempelfarben und Farbbänder, Kugelschreiber (Tinte), Kerzen, Druckerpatronen
2012-06-18 | 4,4'-Bis(dimethylamino)benzophenon (Michler’s Keton) | 90-94-8 | 202-027-5 | Gemische | Beschichtungen und Farben | Photosensibilisator | Elektrische Leiterplatten und andere Trockenfilmprodukte
2012-06-18 | alpha,alpha-Bis[4-(dimethylamino)phenyl]-4-(phenylamino)naphthalin-1-methanol; (C.I. Solvent Blue 4) [mit ≥ 0.1% Michler's Keton (EG- Nr. 202-027-5) oder Michler's Base (EG-Nr. 202-959-2)] | 6786-83-0 | 229-851-8 | Holz, Kunststoff, Papier, Gemische | Produktkategorien (PC): Beschichtungen und Farben, Verdünner, Farbentferner (PC 9a), Tinten und Toner (PC 18) | Färbemittel | Schreibmaschinenbänder, Kohlepapier, Kugelschreiber, Stempel, Kraftstoffe, Düngemittel, Scheibenreiniger, Kerzen
2012-06-18 | Dibortrioxid | 1303-86-2 | 215-125-8 | Eisen/Stahl, Glas/Keramik, Gummi, Holz, Leder, Papier, Textilien, Gemische | Tinten, Farben und Lacke, Photochemikalien, Kleb- und Dichtstoffe, Duftstoffe | Biozid, Härter, Trübungsmittel, Sinter- und Flussmittel | Kleidung, Schuhe, Lederwaren, Matratzen, Vorhänge oder Teppiche, Apparategläser, Haushaltsgläser, glasierte Keramikerzeugnisse, Papier- und Kartonwaren, Baumaterialien wie Isoliermaterial, Füllstoffe, Spachtelmassen, Mörtel, Modellierton, feuerfester Zement und Glaswolle, Tapeten, Batterien, elektronische Geräte, Reifen, Schuhe, Spielzeug
2012-06-18 | Formamid | 75-12-7 | 200-842-0 | Gummi, Holz, Kunststoff, Gemische | Produktkategorien (PC): Verarbeitungshilfsstoffe wie pH-Regulatoren, Flockungsmittel, Fällungsmittel, Neutralisationsmittel (PC 20), Laborchemikalien (PC21), Pharmazeutika (PC 29) | Weichmacher, Vulkanisationsbeschleuniger, Lösungsmittel, Zwischenprodukt | Spielzeug aus Holz, EVA-Schaum (Ethylen-Vinylacetat-Copolymere): z. B. in Flip-Flops, Schwimmnudeln, Puzzlematten
2011-12-19 | 2,2'-Dichlor-4,4'-methylendianilin (MOCA) | 101-14-4 | 202-918-9 | Gummi, Kunststoff, Gemische | Produktkategorien (PC): Produkte zur Behandlung von Metalloberflächen (PC 14), Polymerzubereitungen und -verbindungen (PC 32) | Härter, Zwischenprodukt, Quervernetzer | Sportartikel, Boote, Schuhsohlen, Computer und Kopiermaschinen, Reifen; Gummi: Dachmaterialien, Versiegelung von Holz, Fahrzeuge, Kabel, also in biomaterials such as pace makers and implants, polyurethane coatings, castable urethane (curing agent). Polyurethanes with crosslinking agent can be used in the production of machines, buildings, automobiles, airplanes, mining and sport equipment.
2011-12-19 | 4-(1,1,3,3-Tetramethylbutyl)phenol | 140-66-9 | 205-426-2 | Gummi, Kunststoff, Textilien, Gemische | Produktkategorien (PC): z. B. Klebstoffe, Dichtstoffe (PC1), Beschichtungen und Farben, Verdünner, Farbentferner (PC9a), Tinten und Toner (PC18) | Zwischenprodukt | Reifen, Isolationslack, Druckfarben, Vliesstoffe, bedruckte Textilien
2011-12-19 | Aluminiumsilikat-Keramikfasern, feuerfest | - | - | Glas/Keramik | nein | Feuerschutz | Industrieöfen, Automobil-, Luftfahrt und Raumfahrt; Gebäude
2011-12-19 | Bis(2-methoxyethyl)phthalat (DMEP) | 117-82-8 | 204-212-6 | Kunststoff |  | Weichmacher | Tapeten, Bodenbeläge, Möbel, Autoinnenverkleidungen, Schuhe, Regenbekleidung, Handschuhe, Spielzeug, Kunstleder, Baby- und Kinderprodukte, Lebensmittelkontaktmaterial
2011-12-19 | Formaldehyd, oligomeres Reaktionsprodukt mit Anilin (technisches MDA) | 25214-70-4 | 500-036-1 | Kunststoff, Gemische | Klebstoffe, Dichtstoffe (PC1) | Härter | Rollen mit Verbundbezug, Walzen, chemisch beständige Rohre, Formen
2011-12-19 | Kaliumhydroxyoctaoxo-dizinkat-dichromat | 11103-86-9 | 234-329-8 | Eisen/Stahl, Kunststoff, Nichteisenmetalle, Gemische | Produktkategorien (PC): Klebstoffe, (Dichtstoffe PC 1), Beschichtungen und Farben, Verdünner, Farbentferner (PC 9a) | Korrosionshemmer, Pigment | Metallfensterrahmen, Stahl- und Aluminiumspulen, Kühl- und Gefrierschränke, Waschmaschinen, Fahrzeugteile, Halbzeuge und Fertigteile aus Aluminium, Erzeugnisse im Luft- und Raumfahrtsektor
2011-12-19 | N,N-Dimethylacetamid | 127-19-5 | 204-826-4 | Kunststoff, Papier, Textil, Gemische | Beschichtungen und Farben, Verdünner, Farbentferner (PC9a), Produkte zur Behandlung von Papier und Pappe (PC26) | Lösemittel | Kleindung (Fasern); Isolierpapier, Polyimidfolie; Spandex/Elastan, Zahnbürste
2011-12-19 | Pentazinkchromat-octahydroxid | 49663-84-5 | 256-418-0 | Eisen/Stahl, Leder, Nichteisenmetalle, Textil, Gemische | Farben, Füllstoffe und Dichtungsmittel, Grundierungen, Deckmittel in Farben | Korrosionsschutz, Pigment | Fahrzeuge, Luft- und Raumfahrterzeugnisse, Textilien aus Wolle, Elektro- und Elektronikgeräte
2011-12-19 | Zirconium-Aluminiumsilikat-Keramikfasern, feuerfest | - | - | Glas/Keramik | nein | Feuerschutz | Industrieöfen, Automobilindustrie, Luft- und Raumfahrtindustrie
2011-06-20 | 1,2-Benzoldicarbonsäure, Di-C6-8-verzweigte Alkylester, C7-reich (DIHP) | 71888-89-6 | 276-158-1 | Eisen und Stahl, Gummi, Holz, Kunststoff, Nichteisen-Metalle, Gemische | Klebstoffe, Dichtstoffe (PC1), Beschichtungen und Farben, Verdünner, Farbentferner (PC9a), Druckfarben, inkl. Tinten und Toner (PC18) | Weichmacher | Weichmacher in PVC: z. B. in PVC Bodenbelägen, Rückseiten von Fliesen und Teppichen etc.
2011-06-20 | 1,2-Benzoldicarbonsäure, Di-C7-11-verzweigte und lineare Alkylester (DHNUP) | 68515-42-4 | 271-084-6 | Eisen und Stahl, Gummi, Holz, Kunststoff, Textil, Nichteisen-Metalle, Gemische | Klebstoffe, Dichtstoffe (PC1), Beschichtungen und Farben, Verdünner, Farbentferner (PC9a) | Weichmacher | Schaumstoff
2011-06-20 | 1-Methyl-2-pyrrolidon | 872-50-4 | 212-828-1 | Gummi, Holz, Kunststoff, Textil, Gemische | Beschichtungen und Farben, Verdünner, Farbentferner (PC9a), Tinten und Toner (PC18) | Lösemittel, Netzmittel | Fahrzeuge, Zahnbürsten, beschichtetes Holzspielzeug, Batterien, Textilien, Leder, Farben und Beschichtungen, elekronische Erzeugnisse
2011-06-20 | Strontiumchromat | 7789-06-2 | 232-142-6 | Eisen/Stahl, Kunststoff, Nichteisenmetalle, Gemische | Beschichtungen und Farben, Verdünner, Farbentferner (PC9a) | Korrosionshemmer
2010-12-15 | Säuren gebildet aus Chromtrioxid und ihre Oligomere: Chromsäure, Oligomere der Chromsäure und der Dichromsäure, Dichromsäure | 7738-94-5; -; 13530-68-2 | 231-801-5; -; 236-881-5 | Eisen/Stahl, Kunststoff, Nichteisenmetalle, Gemische | Beschichtungen und Farben, Verdünner, Farbentferner (PC9a), Sonstiges (PC0) | Korrosionshemmer, Konservierungsmittel, Fixiermittel
2010-06-18 | Borsäure | 10043-35-3; 11113-50-1 | 233-139-2; 234-343-4 | Eisen und Stahl, Glas/Keramik, Gummi, Holz, Kunststoff, Leder, nichteisen-Metall, Papier, Textil, Gemische | Klebstoffe, Dichtstoffe (PC1), Beschichtungen und Farben, Verdünner, Farbentferner (PC9a) | Flammschutzmittel | PVA-Fasern, Photopapier, Baumaterialien, Fahrzeuge, Geschirr aus Glas oder Keramik
2010-06-18 | Dinatriumtetraborat, wasserfrei | 1330-43-4 (wasserfrei); 12179-04-3, (Pentahydrat); 1303-96-4, (Decahydrat) | 215-540-4 | Eisen/Stahl, Glas/Keramik, Holz, Leder, Nichteisenmetalle, Papier, Textilien, Gemische | Produktkategorien: Z. B. Klebstoffe, Dichtstoffe (PC 1), Wasch- und Reinigungsmittel (PC 35) | Flammschutzmittel, Bleichmittel, Flussmittel, Biozid, Mikronährstoff, Holzschutzmittel, Puffer, Härter | Glaswolle, Wellpappe, Zellulosedämmstoffe, textile- und Leder Erzeugnisse, Glühbirnen, Sonnenkollektoren, Mikrowellen- und Glasgeschirr.
2010-06-18 | Kaliumdichromat | 7778-50-9 | 231-906-6 | Eisen/Stahl, Glas/Keramik, Holz, Leder, Textil, Gemische | Bleichen von Ölen, Fetten und Wachsen. Produktkategorien (PC): Beschichtungen und Farben, Verdünner, Farbentferner (PC 9a), Produkte zur Behandlung von Leder (PC 23), Textilfarben, -appreturen und -imprägniermittel (PC 34) | Korrosionshemmer, Textilbeiz- und imprägniermittel, Pigment/Färbemittel, Verzögerer, Oxidationsmittel | Chromgegerbtes Leder, Sicherheitsstreichhölzer, Wolltextilien, Glas- und Porzellanartikel, Baumaterialien, Textilien und Pelze, Lederhandschuhe, Schuhe.
2010-06-18 | Natriumchromat | 7775-11-3 | 231-889-5 | Eisen/Stahl, Holz, Leder, Nichteisenmetalle, Textilien,Gemische | Produktkategorien (PC): Beschichtungen und Farben, Verdünner, Farbentferner (PC 9a), Produkte zur Behandlung von Leder (PC 23) | Korrosionsinhibitor, Beizmittel, Farbpigment, Oxidationsmittel, Holzschutzmittel | Chromgegerbtes Leder, Felle, Textilien aus Leder, Lederhandschuhe, Schuhe
2010-06-18 | Tetrabordinatriumheptaoxid, Hydrat | 12267-73-1 | 235-541-3 | Eisen/Stahl, Glas/Keramik, Holz, Leder, Nichteisenmetalle, Papier, Textilien, Gemische | Produktkategorien: Z. B. Klebstoffe, Dichtstoffe (PC 1), Wasch- und Reinigungsmittel (PC 35) | Flammschutzmittel, Bleichmittel, Flussmittel, Biozid, Mikronährstoff, Holzschutzmittel, Puffer, Härter | Glaswolle, Wellpappe, Zellulosedämmstoffe, textile- und Leder Erzeugnisse, Glühbirnen, Sonnenkollektoren, Mikrowellen- und Glasgeschirr.
2010-01-13 | Bleichromat | 7758-97-6 | 231-846-0 | Kunststoff, Textil, Gemische | Beschichtungen und Farben, Verdünner, Farbentferner (PC9a), Druckfarben inkl. Tinten und Toner (PC18) | Pigment, Beschichtungsstoff | Baumaterialien, Zäune, Industrietanks, Kanister, aufblasbare Erzeugnisse (Hüpfburg, Schlauchboot), Ölsperren, Rolltüren, Planen
2010-01-13 | Bleichromatmolybdatsulfatrot; (C.I. Pigment Rot 104) | 12656-85-8 | 235-759-9 | Eisen/Stahl, Gummi, Holz, Kunststoff, Leder, Nichteisenmetalle, Papier,Textil, Gemische | Produktkategorien (PC): Beschichtungen und Farben, Verdünner, Farbentferner (PC9a), Poly-merzubereitungen und -verbindungen (PC 32), Textilfarben, -appreturen und –imprägniermittel (PC 34) | Pigment | Landwirtschaftliche Geräte, Fahrzeuge und Flugzeuge, Bodenbeläge, Planen und Abdeckungen (Zelte), Fahrbahnmarkierungen, Pigment in Beschichtungen auf diversen Artikeln aus unterschiedlichen Materialien
2010-01-13 | Bleisulfochromatgelb; (C.I. Pigment Gelb 34) | 1344-37-2 | 215-693-7 | Gummi, Kunststoff, Textil, Gemische | Beschichtungen und Farben, Verdünner, Farbentferner (PC9a) | Pigment, Hitzestabilisator | Landwirtschaftliche Geräte, Fahrzeuge und Flugzeuge
2010-01-13 | Diisobutylphthalat (DIBP) | 84-69-5 | 201-553-2 | Kunststoff, Papier, Gemische | Klebstoffe, Dichtstoffe (PC1), Beschichtungen und Farben, Verdünner, Farbentferner (PC9a) | Weichmacher, Geliermittel, Viskositätsregler, Bindemittel | Handgriffe, Radiergummis, Schultaschen, Schuhe, Kunststoffbesteck, mit DIBP-haltigen Klebstoffen geklebte Papierprodukte, Verpackungen aus rezykliertem Papier, Reifen, Bremsbacken, Elektrogeräte, Gummispielzeuge, Lederprodukte
2010-01-13 | Tris(2-chlorethyl)phosphat | 115-96-8 | 204-118-5 | Kunststoff, Textil, Gemische | Klebstoffe, Dichtstoffe (PC1), Beschichtungen und Farben, Verdünner, Farbentferner (PC9a) | Weichmittel, Rheologieadditiv, Flammschutzmittel | Möbel, Bauindustrie
2008-10-28 | Alkane, C10-13, Chlor (kurzkettige chlorierte Paraffine) (SCCP) | 85535-84-8 | 287-476-5 | Gummi, Kunststoff, Textilien, Gemische | Produktkategorien (PC): Klebstoffe, Dichtstoffe (PC 1), Be-schichtungen und Farben, Verdünner, Farbentferner (PC 9a), Polymerzubereitungen und -verbindungen (PC 32), Tex-tilfarben, -appreturen und -imprägniermittel (PC 34) | Flammverzögerungsmittel, Weichmacher, Bindemittel, Oberflächenbehandlungsmittel | Zubehör in den Bereichen Foto, Video, Audio, Computer und Telekommunikation (z. B. Taschen, Kabel, Adapter, Stative, Speichermedien, Maus, Tastatur, Hub, Headsets, Reinigungsmittel), elek-tronische Artikel, Haushaltswaren wie Lampen und Mikrowellengeschirr, Led-Streifen, Lederwaren, Kunststoffhandtaschen, Kunststoff-Uhrenarmbänder, Taschenlampen
2008-10-28 | Benzylbutylphthalat (BBP) | 85-68-7 | 201-622-7 | Kunststoff, Gummi, Gemische | Klebstoffe, Dichtstoffe (PC1), Beschichtungen und Farben, Verdünner, Farbentferner (PC9a), Druckfarben, inkl. Tinten und Toner (PC18) | Weichmacher | Kabelummantelungen, Gartenmöbel, Verpackungsmaterial, Folien, Lenkradschutz, Leder- und Textilerzeugnisse, Polstermöbel
2008-10-28 | Bis(2-ethylhexyl)phthalat (DEHP) | 117-81-7 | 204-211-0 | Gummi, Kunststoff, Gemische | Produktkategorien (PC): Laborchemikalien (PC 21), Poly-merzubereitungen und –verbindungen (PC 32) | Weichmacher, Lösemittel | Tapeten, Bodenbeläge, Möbel, Autoinnenverkleidungen, Schuhe, Regenbekleidung, Handschuhe, Spielzeug, Kunstleder, Baby- und Kinderprodukte, Lebensmittelkontaktmaterial
2008-10-28 | Bleihydrogenarsenat | 7784-40-9 | 232-064-2 | Holz, Kunststoff, Gemische | Beschichtungen und Farben, Verdünner, Farbentferner (PC9a) | Perlglanzpigment, Biozid, Stabilisitor (PVC), Holzschutzmittel (wird nicht mehr vermarket), Pflanzenschutzmittel | Behandelte Hölzer, Althölzer bzw. Holzrecyclingwerkstoffe, Elektro- oder Elektronikgeräte
2008-10-28 | Diarsenpentaoxid | 1303-28-2 | 215-116-9 | Eisen/Stahl, Glas/Keramik, Holz, Kunststoff, Leder, Textilien, Gemische | Produkte zur Behandlung von Leder, Farbmittel und Anstrichstoffe | Härter, Zwischenprodukt, Biozid, Fixiermittel, Konservierungsmittel | Bilderrahmen, Trinkgläser, Dekorationsgegenstände aus Glas, Spiegel, in optischen Geräten, Glühbirnen und andere Leuchtmitteln, Glasfaserverstärkte Kunststoffe, Tierpräparate, Rasenmäher
2008-10-28 | Diarsentrioxid | 1327-53-3 | 215-481-4 | Eisen und Stahl, Glas/Keramik, Holz, Kunststoff, Leder, Nichteisenmetalle, Gemische | Produkte zur Behandlung von Leder (PC23) | Entfärbungsmittel, Konservierungsmittel, Beize | Spezialglas, Bleikristall
2008-10-28 | Dibutylphthalat (DBP) | 84-74-2 | 201-557-4 | Kunststoff, Gummi, Gemische | Klebstoffe, Dichtstoffe (PC1), Beschichtungen und Farben, Verdünner, Farbentferner (PC9a), Druckfarben, inkl. Tinten und Toner (PC18) | Weichmacher, Geliermittel | Fußbodenbelag, Möbel, Schuhe, Vorhänge, elektrogeräte, Fahrzeuge, Verpackungen, Fußmatten, aufblasbare Kunststoffprodukte, Regenkleidung, Gartenmöbel